## 94_95_96
//Дата: 10,01,2019
//Время: 16:04:42
//Результаты сканирования
//Диапазон: 190 - 1100 нм
//Шаг дискретизации: 1 нм
//Режим измерения: прецизионный
//Ширина щели: 3,0 нм
//Измеряемая величина: % пропускания
//Включение ламп: обе постоянно
//Установка образцов: 1 3 5
//Число повторов: 1
//Число серий: 1
//Ордината min: 0
//Ордината max: 100
//Серия № 1
//Длина волны [нм] Образец №1 Образец №3 Образец №5
190 | -0.3609106 | -0.5274847 | -0.3238941
191 | -0.3014609 | -0.4483265 | -0.4096777
192 | -0.08837268 | -0.07574801 | -0.06943568
193 | 0.2121116 | 0.09014742 | 0.2280199
194 | 0.07103219 | 0.04883463 | 0.07103219
195 | 0.1515037 | 0.1969548 | 0.2083176
196 | 0.09201144 | 0.01314449 | 0.06243633
197 | 0.1505414 | 0.1679115 | 0.1765966
198 | 0.02329072 | 0.02846644 | 0.02070286
199 | 0.1214953 | 0.1098131 | 0.1285047
200 | 0.06173628 | 0.006386512 | 0.03831907
201 | 0.1108087 | 0.09136858 | 0.1185848
202 | 0.04473873 | 0.05726557 | 0.01968504
203 | 0.08589646 | 0.08754832 | 0.0809409
204 | 0.05355613 | -0.00306035 | 0.0306035
205 | 0.08101539 | 0.06680217 | 0.06964481
206 | 0.04510779 | 0.026534 | 0.0371476
207 | 0.0781987 | 0.06578621 | 0.06082121
208 | 0.04663472 | 0.01632215 | 0.0291467
209 | 0.06896325 | 0.05692205 | 0.06677394
210 | 0.04754473 | 0.01136939 | 0.02067162
211 | 0.05588564 | 0.03529619 | 0.05392474
212 | 0.04303812 | 0.02058345 | 0.02245467
213 | 0.07156595 | 0.042045 | 0.05456904
214 | 0.0342372 | 0.01455081 | 0.007703369
215 | 0.0654065 | 0.04741971 | 0.04987246
216 | 0.04068507 | 0.01095367 | 0.02034254
217 | 0.05544359 | 0.03521417 | 0.04120807
218 | 0.02875815 | 0.00575163 | 0.01797384
219 | 0.05528527 | 0.04008182 | 0.03800862
220 | 0.03458413 | 0.003325397 | 0.01130635
221 | 0.05128435 | 0.04102748 | 0.04615592
222 | 0.03535015 | 0.004341247 | 0.01922552
223 | 0.05167928 | 0.04206453 | 0.03966084
224 | 0.04025107 | 0.01283368 | 0.008750233
225 | 0.04538054 | 0.02325753 | 0.03119912
226 | 0.03815401 | 0.00497661 | 0.006082523
227 | 0.04319188 | 0.0345535 | 0.0356333
228 | 0.03909531 | 0.01267956 | 0.008981356
229 | 0.04705858 | 0.02999338 | 0.028442
230 | 0.03196347 | 0.00913242 | 0.00913242
231 | 0.04537929 | 0.02892306 | 0.02742704
232 | 0.03637901 | 0.01278181 | 0.02113915
233 | 0.04704536 | 0.03104024 | 0.0266752
234 | 0.03304851 | 0.008142386 | 0.01101617
235 | 0.04589196 | 0.03027923 | 0.03122546
236 | 0.04024898 | 0.009360228 | 0.008424206
237 | 0.05054557 | 0.02967813 | 0.0333879
238 | 0.0317605 | 0.01104713 | 0.01058683
239 | 0.04988536 | 0.02929048 | 0.02745983
240 | 0.03645328 | 0.01366998 | 0.01275865
241 | 0.04677821 | 0.01634966 | 0.02724944
242 | 0.03127337 | 0.01405035 | 0.01359712
243 | 0.04662933 | 0.02897357 | 0.02987899
244 | 0.03621794 | 0.005885415 | 0.01177083
245 | 0.04168573 | 0.02129597 | 0.02718635
246 | 0.03630209 | 0.01043685 | 0.00816797
247 | 0.04680457 | 0.03680747 | 0.02999128
248 | 0.03144855 | 0.01276173 | 0.01959837
249 | 0.04981309 | 0.02147904 | 0.02742005
250 | 0.03945226 | 0.01284492 | 0.01422116
251 | 0.04745341 | 0.02948561 | 0.03040704
252 | 0.03979989 | 0.01249531 | 0.01712321
253 | 0.04787291 | 0.03253499 | 0.03346456
254 | 0.03739139 | 0.006543493 | 0.0121522
255 | 0.04562065 | 0.03010022 | 0.03104086
256 | 0.04311938 | 0.009476787 | 0.01421518
257 | 0.05205349 | 0.03342884 | 0.03438395
258 | 0.04142662 | 0.0197499 | 0.008188982
259 | 0.05300963 | 0.03404288 | 0.03501554
260 | 0.03932131 | 0.01720307 | 0.01228791
261 | 0.05665216 | 0.03180472 | 0.03279862
262 | 0.0372269 | 0.009558258 | 0.01458892
263 | 0.05808296 | 0.03821247 | 0.03362697
264 | 0.03821919 | 0.01859312 | 0.01187894
265 | 0.05969712 | 0.03351417 | 0.03141953
266 | 0.03663043 | 0.01698802 | 0.01380277
267 | 0.0612923 | 0.03440971 | 0.03871093
268 | 0.03756758 | 0.01524482 | 0.02068939
269 | 0.05676057 | 0.04133051 | 0.02369616
270 | 0.05073623 | 0.02285918 | 0.01393853
271 | 0.05805433 | 0.03269079 | 0.03381806
272 | 0.04210191 | 0.01308573 | 0.01080995
273 | 0.05909521 | 0.03671936 | 0.03499814
274 | 0.04278669 | 0.01618956 | 0.01676776
275 | 0.06001876 | 0.03729321 | 0.04195486
276 | 0.04051483 | 0.02113817 | 0.02231252
277 | 0.05377647 | 0.02422896 | 0.03604796
278 | 0.04400728 | 0.009515087 | 0.02259833
279 | 0.06515359 | 0.04483045 | 0.02928923
280 | 0.04145663 | 0.02463365 | 0.01562134
281 | 0.06516191 | 0.03861446 | 0.03620106
282 | 0.04181438 | 0.02484623 | 0.02605824
283 | 0.06631017 | 0.03224256 | 0.03345926
284 | 0.04889677 | 0.02505959 | 0.02994927
285 | 0.05955999 | 0.03561319 | 0.03377113
286 | 0.04563197 | 0.02528258 | 0.01418291
287 | 0.06373762 | 0.04331683 | 0.04084158
288 | 0.04597216 | 0.02174359 | 0.006833699
289 | 0.07099575 | 0.03985726 | 0.03425233
290 | 0.06061174 | 0.0256194 | 0.01499672
291 | 0.067659 | 0.04385305 | 0.03445597
292 | 0.04647803 | 0.02575134 | 0.01130547
293 | 0.07172969 | 0.04404455 | 0.03775247
294 | 0.04665826 | 0.0296343 | 0.008196721
295 | 0.061302 | 0.05119033 | 0.03096699
296 | 0.04690937 | 0.03359725 | 0.01584776
297 | 0.06548455 | 0.03369594 | 0.03496748
298 | 0.0510559 | 0.02999534 | 0.02042236
299 | 0.07305913 | 0.04486087 | 0.04229739
300 | 0.04443042 | 0.01931757 | 0.01738582
301 | 0.06668048 | 0.04531683 | 0.0427273
302 | 0.04493153 | 0.02669844 | 0.01237245
303 | 0.07140377 | 0.05306152 | 0.04323531
304 | 0.05669271 | 0.02702792 | 0.01450279
305 | 0.06831054 | 0.04974069 | 0.0364765
306 | 0.06073388 | 0.03470507 | 0.01735254
307 | 0.07243169 | 0.04694647 | 0.04426381
308 | 0.05395089 | 0.02764983 | 0.0195572
309 | 0.07719236 | 0.05078445 | 0.04469032
310 | 0.05443584 | 0.02789837 | 0.02585702
311 | 0.07449935 | 0.05126102 | 0.0451097
312 | 0.06245796 | 0.03225851 | 0.01304067
313 | 0.07855893 | 0.0516835 | 0.04203592
314 | 0.06713732 | 0.02422481 | 0.02076412
315 | 0.07923875 | 0.04865537 | 0.05004553
316 | 0.06778761 | 0.02865249 | 0.02096524
317 | 0.08006967 | 0.05267742 | 0.04635613
318 | 0.06427235 | 0.02542642 | 0.01906982
319 | 0.08519036 | 0.05324398 | 0.0468547
320 | 0.06142638 | 0.03785579 | 0.01785651
321 | 0.08622858 | 0.05820429 | 0.04383286
322 | 0.07018052 | 0.04630467 | 0.0137467
323 | 0.08735214 | 0.06696997 | 0.05241128
324 | 0.07109039 | 0.046905 | 0.01905516
325 | 0.08413657 | 0.06420949 | 0.0442824
326 | 0.0676897 | 0.04314288 | 0.03272908
327 | 0.08980154 | 0.06884785 | 0.04939085
328 | 0.07759822 | 0.04821637 | 0.02862847
329 | 0.1038611 | 0.06974611 | 0.03714738
330 | 0.08325568 | 0.05346695 | 0.02902492
331 | 0.1100144 | 0.07077849 | 0.04231323
332 | 0.08836113 | 0.04960625 | 0.02170273
333 | 0.1022032 | 0.06319436 | 0.05617276
334 | 0.09895236 | 0.05497353 | 0.00628269
335 | 0.1169295 | 0.0726859 | 0.05214423
336 | 0.09534706 | 0.05561912 | 0.02065853
337 | 0.1141698 | 0.06945997 | 0.05269377
338 | 0.09141061 | 0.05131824 | 0.0304702
339 | 0.1191051 | 0.08369548 | 0.05311444
340 | 0.09701752 | 0.05659355 | 0.03961549
341 | 0.125069 | 0.07471656 | 0.04872819
342 | 0.1168683 | 0.06129454 | 0.0310559
343 | 0.1406713 | 0.07568279 | 0.05429418
344 | 0.1227045 | 0.07213033 | 0.04062513
345 | 0.1338263 | 0.08698707 | 0.05520333
346 | 0.1301225 | 0.06844106 | 0.01605408
347 | 0.1510935 | 0.0981681 | 0.05633995
348 | 0.1425264 | 0.06478474 | 0.02245871
349 | 0.1641577 | 0.07596661 | 0.04802487
350 | 0.1361182 | 0.07689792 | 0.02563264
351 | 0.1777611 | 0.1027263 | 0.06431558
352 | 0.1490232 | 0.09392979 | 0.0343205
353 | 0.1818132 | 0.1050679 | 0.05573168
354 | 0.173725 | 0.08039402 | 0.04527939
355 | 0.2070934 | 0.1175395 | 0.07742682
356 | 0.1930048 | 0.08661677 | 0.02918608
357 | 0.2164482 | 0.1091734 | 0.06835205
358 | 0.2179941 | 0.09369921 | 0.04111292
359 | 0.2239932 | 0.1105546 | 0.07498486
360 | 0.2202601 | 0.1052998 | 0.05313291
361 | 0.2644657 | 0.133686 | 0.08040532
362 | 0.2426949 | 0.105815 | 0.06407145
363 | 0.2758514 | 0.1340404 | 0.08061853
364 | 0.2704904 | 0.1114924 | 0.05913947
365 | 0.2962634 | 0.1495792 | 0.0916776
366 | 0.2898189 | 0.1266758 | 0.07485389
367 | 0.3157079 | 0.1808145 | 0.09566906
368 | 0.310443 | 0.1379746 | 0.07473627
369 | 0.3435668 | 0.1708237 | 0.1074846
370 | 0.3333269 | 0.154656 | 0.07492651
371 | 0.2949539 | 0.07706003 | -0.009300348
372 | 0.3504497 | 0.123097 | 0.06154851
373 | 0.3848301 | 0.197166 | 0.1259012
374 | 0.4024823 | 0.1866259 | 0.1191708
375 | 0.458891 | 0.1943913 | 0.124283
376 | 0.4393885 | 0.1835801 | 0.1173709
377 | 0.4955608 | 0.2217232 | 0.1430778
378 | 0.4742183 | 0.2097676 | 0.1102625
379 | 0.5208422 | 0.2468487 | 0.1425106
380 | 0.534291 | 0.2386232 | 0.1309616
381 | 0.5704333 | 0.2563147 | 0.1498338
382 | 0.5775762 | 0.2552584 | 0.1377242
383 | 0.607411 | 0.2735406 | 0.1583656
384 | 0.6195957 | 0.283001 | 0.1470559
385 | 0.6571742 | 0.3117843 | 0.1754954
386 | 0.6735186 | 0.3174735 | 0.1673412
387 | 0.7213353 | 0.3393851 | 0.1827458
388 | 0.7367483 | 0.3341447 | 0.1901636
389 | 0.7714787 | 0.3703723 | 0.2062833
390 | 0.8043755 | 0.3791483 | 0.2008434
391 | 0.8409203 | 0.4035645 | 0.2181952
392 | 0.8603716 | 0.4059237 | 0.2244245
393 | 0.8961544 | 0.4361134 | 0.2451445
394 | 0.9162332 | 0.446762 | 0.2397579
395 | 0.9619118 | 0.4773683 | 0.2532458
396 | 0.9963539 | 0.4890005 | 0.2585708
397 | 1.040186 | 0.5191081 | 0.2812164
398 | 1.075879 | 0.5358461 | 0.2888546
399 | 1.12493 | 0.5637522 | 0.3144215
400 | 1.162472 | 0.5915518 | 0.3183637
401 | 1.215493 | 0.6172075 | 0.3488564
402 | 1.253801 | 0.6407204 | 0.3639851
403 | 1.317109 | 0.6840197 | 0.3890724
404 | 1.363692 | 0.7136903 | 0.403363
405 | 1.417977 | 0.7606446 | 0.4313743
406 | 1.468626 | 0.7860954 | 0.4508273
407 | 1.539577 | 0.8298309 | 0.4862865
408 | 1.5908 | 0.8631929 | 0.4959585
409 | 1.657615 | 0.9075954 | 0.5287196
410 | 1.708429 | 0.9414901 | 0.5508885
411 | 1.769639 | 0.9843962 | 0.5825503
412 | 1.821344 | 1.016765 | 0.6022625
413 | 1.890436 | 1.065405 | 0.6362532
414 | 1.945396 | 1.10083 | 0.663369
415 | 2.016478 | 1.156047 | 0.6982679
416 | 2.077669 | 1.201233 | 0.7307369
417 | 2.155086 | 1.258645 | 0.7718438
418 | 2.222757 | 1.309447 | 0.8016502
419 | 2.30547 | 1.372724 | 0.8485743
420 | 2.380373 | 1.428792 | 0.890562
421 | 2.448491 | 1.479262 | 0.9146241
422 | 2.538115 | 1.551925 | 0.9708136
423 | 2.639716 | 1.633098 | 1.035929
424 | 2.724434 | 1.707408 | 1.085104
425 | 2.823454 | 1.793801 | 1.146117
426 | 2.922092 | 1.865161 | 1.200293
427 | 3.021732 | 1.946991 | 1.271144
428 | 3.119413 | 2.025626 | 1.32412
429 | 3.224594 | 2.112972 | 1.394372
430 | 3.317655 | 2.188822 | 1.459025
431 | 3.425771 | 2.279945 | 1.529379
432 | 3.519491 | 2.356535 | 1.585485
433 | 3.615164 | 2.439016 | 1.65587
434 | 3.709216 | 2.520023 | 1.713847
435 | 3.817102 | 2.619307 | 1.79781
436 | 3.92147 | 2.712973 | 1.875544
437 | 4.041797 | 2.821573 | 1.962847
438 | 4.153746 | 2.917722 | 2.046897
439 | 4.274624 | 3.032526 | 2.151016
440 | 4.396958 | 3.147517 | 2.250112
441 | 4.535558 | 3.275774 | 2.359276
442 | 4.691595 | 3.386102 | 2.498838
443 | 4.759158 | 3.446203 | 2.546766
444 | 4.916224 | 3.596428 | 2.679384
445 | 5.070419 | 3.765175 | 2.847591
446 | 5.210172 | 3.893501 | 2.972414
447 | 5.365133 | 4.055322 | 3.125465
448 | 5.50384 | 4.188693 | 3.261181
449 | 5.672504 | 4.351804 | 3.419157
450 | 5.812231 | 4.491491 | 3.547564
451 | 5.972692 | 4.647609 | 3.702485
452 | 6.095013 | 4.765751 | 3.822084
453 | 6.252622 | 4.917488 | 3.981359
454 | 6.399374 | 5.068095 | 4.131381
455 | 6.568908 | 5.242821 | 4.300678
456 | 6.713517 | 5.399174 | 4.45333
457 | 6.896193 | 5.582026 | 4.619656
458 | 7.077001 | 5.747924 | 4.800962
459 | 7.269911 | 5.96178 | 5.010576
460 | 7.458326 | 6.146923 | 5.197287
461 | 7.665722 | 6.36574 | 5.41051
462 | 7.842178 | 6.576624 | 5.619058
463 | 8.061773 | 6.819224 | 5.852195
464 | 8.261433 | 7.036094 | 6.051899
465 | 8.484895 | 7.267728 | 6.297041
466 | 8.703407 | 7.502436 | 6.531287
467 | 8.943397 | 7.760913 | 6.779622
468 | 9.179374 | 8.013751 | 7.002436
469 | 9.421694 | 8.276149 | 7.248686
470 | 9.654911 | 8.530889 | 7.482775
471 | 9.888433 | 8.784252 | 7.720648
472 | 10.09266 | 9.015411 | 7.929673
473 | 10.32312 | 9.266034 | 8.166095
474 | 10.54588 | 9.506909 | 8.401694
475 | 10.8007 | 9.79615 | 8.667592
476 | 11.05458 | 10.07256 | 8.896005
477 | 11.32296 | 10.3739 | 9.169898
478 | 11.58236 | 10.67575 | 9.435165
479 | 11.87418 | 11.01573 | 9.730586
480 | 12.14638 | 11.33303 | 10.00642
481 | 12.44727 | 11.66638 | 10.337
482 | 12.75016 | 11.98821 | 10.64324
483 | 13.05609 | 12.32948 | 10.95792
484 | 13.35146 | 12.65295 | 11.27231
485 | 13.6683 | 12.99155 | 11.6251
486 | 13.97746 | 13.32691 | 11.97279
487 | 14.30244 | 13.67107 | 12.3424
488 | 14.625 | 14.02093 | 12.70104
489 | 14.93736 | 14.36981 | 13.06761
490 | 15.25689 | 14.70188 | 13.43364
491 | 15.54999 | 15.02673 | 13.8184
492 | 15.82078 | 15.31864 | 14.16777
493 | 16.09903 | 15.61637 | 14.53915
494 | 16.38396 | 15.91194 | 14.92525
495 | 16.6797 | 16.23885 | 15.34705
496 | 16.96719 | 16.54521 | 15.75662
497 | 17.27038 | 16.87138 | 16.21558
498 | 17.57918 | 17.19656 | 16.69995
499 | 17.90477 | 17.53998 | 17.20743
500 | 18.22133 | 17.86966 | 17.7308
501 | 18.53933 | 18.21386 | 18.30293
502 | 18.84664 | 18.54788 | 18.86291
503 | 19.15001 | 18.88141 | 19.43721
504 | 19.44195 | 19.20431 | 20.03548
505 | 19.76222 | 19.5441 | 20.64322
506 | 20.07466 | 19.88445 | 21.27406
507 | 20.37845 | 20.22076 | 21.913
508 | 20.68682 | 20.56233 | 22.54778
509 | 20.97608 | 20.89926 | 23.16157
510 | 21.26163 | 21.22127 | 23.80729
511 | 21.52634 | 21.53572 | 24.42285
512 | 21.7606 | 21.81749 | 24.98345
513 | 22.00461 | 22.12228 | 25.56626
514 | 22.24871 | 22.44118 | 26.15619
515 | 22.50747 | 22.78477 | 26.75179
516 | 22.76211 | 23.12682 | 27.37675
517 | 23.02474 | 23.48905 | 28.009
518 | 23.29431 | 23.84921 | 28.62553
519 | 23.58078 | 24.24206 | 29.26048
520 | 23.84774 | 24.64283 | 29.8923
521 | 24.13251 | 25.07424 | 30.51376
522 | 24.40013 | 25.50411 | 31.11437
523 | 24.68234 | 25.96842 | 31.71005
524 | 24.9568 | 26.41397 | 32.27266
525 | 25.2413 | 26.88376 | 32.81666
526 | 25.53789 | 27.37136 | 33.34518
527 | 25.83567 | 27.89089 | 33.82692
528 | 26.13476 | 28.42078 | 34.29201
529 | 26.42218 | 28.94002 | 34.71151
530 | 26.71103 | 29.48439 | 35.10957
531 | 26.99661 | 30.02199 | 35.48753
532 | 27.25753 | 30.50828 | 35.80326
533 | 27.53205 | 31.02663 | 36.10984
534 | 27.82259 | 31.57414 | 36.39895
535 | 28.11776 | 32.15109 | 36.7001
536 | 28.42702 | 32.75686 | 36.9962
537 | 28.76288 | 33.40584 | 37.30003
538 | 29.10344 | 34.06551 | 37.57848
539 | 29.45537 | 34.76498 | 37.84937
540 | 29.81866 | 35.47607 | 38.11845
541 | 30.20657 | 36.23196 | 38.3959
542 | 30.58129 | 36.98989 | 38.68076
543 | 30.98438 | 37.79091 | 38.99342
544 | 31.40631 | 38.56685 | 39.28073
545 | 31.84084 | 39.37703 | 39.5771
546 | 32.27231 | 40.20944 | 39.872
547 | 32.71967 | 41.03512 | 40.13544
548 | 33.17438 | 41.865 | 40.43103
549 | 33.63201 | 42.70763 | 40.76245
550 | 34.08629 | 43.51876 | 41.07855
551 | 34.52792 | 44.27022 | 41.43235
552 | 34.96331 | 44.99355 | 41.7739
553 | 35.41129 | 45.72199 | 42.12315
554 | 36.02462 | 46.74674 | 42.61275
555 | 36.29828 | 47.15341 | 42.81575
556 | 36.82405 | 47.94228 | 43.25674
557 | 37.37969 | 48.69575 | 43.7105
558 | 37.93854 | 49.46165 | 44.19491
559 | 38.50022 | 50.19157 | 44.70068
560 | 39.09548 | 50.91408 | 45.25719
561 | 39.73665 | 51.62437 | 45.86025
562 | 40.3264 | 52.31335 | 46.4906
563 | 40.99856 | 52.9988 | 47.2104
564 | 41.66409 | 53.598 | 47.88801
565 | 42.30102 | 54.23395 | 48.59033
566 | 42.99766 | 54.78707 | 49.35632
567 | 43.70279 | 55.36383 | 50.12236
568 | 44.35103 | 55.81003 | 50.893
569 | 45.09346 | 56.27327 | 51.75898
570 | 45.74806 | 56.66777 | 52.61785
571 | 46.43344 | 57.00417 | 53.52731
572 | 47.03514 | 57.24727 | 54.31812
573 | 47.67858 | 57.47613 | 55.16254
574 | 48.28497 | 57.7094 | 56.01814
575 | 48.98035 | 57.96524 | 56.96692
576 | 49.65981 | 58.13335 | 57.94231
577 | 50.40019 | 58.32446 | 58.98624
578 | 51.09391 | 58.47599 | 60.0467
579 | 51.84321 | 58.61704 | 61.13984
580 | 52.59385 | 58.69075 | 62.26724
581 | 53.31165 | 58.777 | 63.43655
582 | 53.98678 | 58.82652 | 64.56569
583 | 54.75355 | 58.84815 | 65.76473
584 | 55.4506 | 58.83221 | 66.83852
585 | 56.19726 | 58.85654 | 67.93307
586 | 56.90819 | 58.8171 | 69.13619
587 | 57.57583 | 58.75886 | 70.17683
588 | 58.22759 | 58.68947 | 71.2959
589 | 58.8547 | 58.6517 | 72.31163
590 | 59.42377 | 58.58834 | 73.3016
591 | 59.95292 | 58.52849 | 74.22934
592 | 60.45741 | 58.46321 | 75.0401
593 | 60.96352 | 58.43037 | 75.81151
594 | 61.406 | 58.36194 | 76.54147
595 | 61.90817 | 58.33794 | 77.3154
596 | 62.3887 | 58.28943 | 77.98164
597 | 62.86699 | 58.26208 | 78.64286
598 | 63.27162 | 58.21231 | 79.21993
599 | 63.70289 | 58.23268 | 79.78212
600 | 64.10235 | 58.2394 | 80.24167
601 | 64.46037 | 58.22594 | 80.64459
602 | 64.79673 | 58.25146 | 80.98341
603 | 65.12923 | 58.30997 | 81.23751
604 | 65.39736 | 58.35377 | 81.42244
605 | 65.65397 | 58.44167 | 81.50542
606 | 65.89073 | 58.54482 | 81.53934
607 | 66.07896 | 58.63029 | 81.47628
608 | 66.25706 | 58.75194 | 81.38344
609 | 66.42164 | 58.89094 | 81.21951
610 | 66.53092 | 59.04985 | 81.00515
611 | 66.5963 | 59.21439 | 80.71248
612 | 66.65017 | 59.34942 | 80.42397
613 | 66.68281 | 59.54994 | 80.11774
614 | 66.72668 | 59.75509 | 79.74718
615 | 66.81251 | 60.0227 | 79.40985
616 | 66.81566 | 60.28048 | 79.01255
617 | 66.82803 | 60.58169 | 78.6021
618 | 66.78724 | 60.86701 | 78.11255
619 | 66.75902 | 61.2097 | 77.63155
620 | 66.69508 | 61.57516 | 77.07748
621 | 66.6351 | 61.9619 | 76.5401
622 | 66.57236 | 62.35625 | 76.00992
623 | 66.47479 | 62.7895 | 75.47077
624 | 66.36551 | 63.25562 | 74.92465
625 | 66.27394 | 63.7244 | 74.37602
626 | 66.16321 | 64.25657 | 73.81572
627 | 66.00138 | 64.75749 | 73.24304
628 | 65.90339 | 65.2823 | 72.76115
629 | 65.78642 | 65.83704 | 72.24693
630 | 65.64425 | 66.3899 | 71.73915
631 | 65.56082 | 66.96636 | 71.32624
632 | 65.44242 | 67.48317 | 70.88469
633 | 65.3258 | 68.02809 | 70.51764
634 | 65.19983 | 68.60885 | 70.10953
635 | 65.08286 | 69.20285 | 69.75372
636 | 64.97434 | 69.82079 | 69.41181
637 | 64.8919 | 70.51195 | 69.07369
638 | 64.78575 | 71.15845 | 68.72912
639 | 64.67732 | 71.86986 | 68.41857
640 | 64.54837 | 72.55578 | 68.09034
641 | 64.47403 | 73.3057 | 67.82512
642 | 64.35582 | 74.03912 | 67.57047
643 | 64.26613 | 74.83248 | 67.34153
644 | 64.19741 | 75.60228 | 67.15448
645 | 64.13623 | 76.37217 | 67.00078
646 | 64.08687 | 77.20876 | 66.84965
647 | 64.03965 | 77.98341 | 66.70928
648 | 63.96816 | 78.75045 | 66.62106
649 | 63.96403 | 79.52177 | 66.53846
650 | 63.9201 | 80.27103 | 66.48313
651 | 63.92647 | 81.00888 | 66.46894
652 | 63.90887 | 81.67135 | 66.46718
653 | 63.9115 | 82.34879 | 66.49574
654 | 63.92946 | 83.04181 | 66.52466
655 | 63.96814 | 83.7044 | 66.59954
656 | 63.99838 | 84.37674 | 66.67293
657 | 64.05202 | 85.08454 | 66.79127
658 | 64.11799 | 85.78753 | 66.92615
659 | 64.16778 | 86.46039 | 67.06536
660 | 64.22648 | 87.14249 | 67.23054
661 | 64.33265 | 87.82998 | 67.44249
662 | 64.41252 | 88.4641 | 67.66608
663 | 64.54847 | 89.07683 | 67.9216
664 | 64.64487 | 89.61421 | 68.16434
665 | 64.78619 | 90.16958 | 68.50141
666 | 64.92715 | 90.71016 | 68.82303
667 | 65.10486 | 91.19257 | 69.14701
668 | 65.26268 | 91.66298 | 69.51426
669 | 65.44774 | 92.05894 | 69.90305
670 | 65.62529 | 92.44024 | 70.28051
671 | 65.78645 | 92.7453 | 70.66403
672 | 65.95887 | 93.00547 | 71.03735
673 | 66.18185 | 93.29793 | 71.42791
674 | 66.37173 | 93.50469 | 71.83412
675 | 66.61176 | 93.71104 | 72.28435
676 | 66.85698 | 93.88866 | 72.74102
677 | 67.10506 | 94.0121 | 73.23373
678 | 67.35689 | 94.13762 | 73.74221
679 | 67.64257 | 94.19705 | 74.27708
680 | 67.92709 | 94.23023 | 74.83731
681 | 68.24776 | 94.21862 | 75.40881
682 | 68.53515 | 94.16405 | 75.97266
683 | 68.87609 | 94.10731 | 76.59624
684 | 69.19213 | 93.9793 | 77.18858
685 | 69.52143 | 93.83213 | 77.81234
686 | 69.8987 | 93.68689 | 78.45694
687 | 70.27801 | 93.46769 | 79.08947
688 | 70.61933 | 93.24306 | 79.73974
689 | 71.01371 | 92.97773 | 80.34842
690 | 71.38493 | 92.71319 | 80.97119
691 | 71.72524 | 92.40142 | 81.55797
692 | 72.10983 | 92.16138 | 82.1555
693 | 72.4903 | 91.87605 | 82.74972
694 | 72.856 | 91.56457 | 83.34421
695 | 73.2526 | 91.2182 | 83.93592
696 | 73.66641 | 90.83229 | 84.52965
697 | 74.08575 | 90.45887 | 85.14681
698 | 74.4955 | 90.02377 | 85.76803
699 | 74.96409 | 89.6093 | 86.3765
700 | 75.38794 | 89.10901 | 86.98343
701 | 75.8862 | 88.63829 | 87.58037
702 | 76.38415 | 88.15574 | 88.17288
703 | 76.85211 | 87.66493 | 88.78913
704 | 77.33245 | 87.1836 | 89.37678
705 | 77.80618 | 86.71161 | 89.97578
706 | 78.31738 | 86.23985 | 90.5503
707 | 78.8097 | 85.76461 | 91.07074
708 | 79.30503 | 85.25353 | 91.56278
709 | 79.81488 | 84.77507 | 92.01863
710 | 80.29371 | 84.287 | 92.45758
711 | 80.75882 | 83.84063 | 92.88166
712 | 81.18375 | 83.40916 | 93.22769
713 | 81.64489 | 82.9961 | 93.59438
714 | 82.1117 | 82.5617 | 93.90828
715 | 82.60625 | 82.15091 | 94.21872
716 | 83.03129 | 81.67281 | 94.49159
717 | 83.50021 | 81.24975 | 94.76685
718 | 83.96888 | 80.78496 | 94.98641
719 | 84.45402 | 80.33984 | 95.22318
720 | 84.96142 | 79.90683 | 95.43127
721 | 85.45532 | 79.44887 | 95.60125
722 | 85.94326 | 78.98739 | 95.7098
723 | 86.44164 | 78.58341 | 95.83329
724 | 86.92322 | 78.18009 | 95.91728
725 | 87.39088 | 77.80114 | 95.96182
726 | 87.86219 | 77.38094 | 95.94401
727 | 88.33294 | 76.99392 | 95.94479
728 | 88.80122 | 76.65274 | 95.91058
729 | 89.24489 | 76.30152 | 95.80287
730 | 89.63786 | 75.93323 | 95.69301
731 | 90.02234 | 75.63407 | 95.58266
732 | 90.40802 | 75.35886 | 95.45857
733 | 90.7951 | 75.09157 | 95.3233
734 | 91.13443 | 74.80769 | 95.14728
735 | 91.51256 | 74.54647 | 94.91909
736 | 91.87902 | 74.30223 | 94.71295
737 | 92.24354 | 74.02639 | 94.44145
738 | 92.60928 | 73.76762 | 94.16641
739 | 92.96742 | 73.51562 | 93.86334
740 | 93.29221 | 73.27128 | 93.52114
741 | 93.60703 | 73.02736 | 93.19484
742 | 93.92867 | 72.79332 | 92.8071
743 | 94.26261 | 72.61642 | 92.40091
744 | 94.53699 | 72.4252 | 91.96501
745 | 94.78374 | 72.28478 | 91.55446
746 | 95.02353 | 72.08225 | 91.09541
747 | 95.31567 | 71.90957 | 90.73214
748 | 95.54667 | 71.77855 | 90.34197
749 | 95.74278 | 71.6507 | 89.87886
750 | 95.94352 | 71.50631 | 89.38871
751 | 96.07839 | 71.40068 | 88.9666
752 | 96.22863 | 71.28081 | 88.47782
753 | 96.39652 | 71.22656 | 88.07994
754 | 96.50659 | 71.16516 | 87.69392
755 | 96.65352 | 71.10445 | 87.2772
756 | 96.75246 | 71.02893 | 86.8078
757 | 96.85853 | 71.0022 | 86.34283
758 | 96.91893 | 70.94991 | 85.87007
759 | 96.98896 | 70.92957 | 85.38012
760 | 97.02041 | 70.88062 | 84.89148
761 | 97.04414 | 70.88523 | 84.40228
762 | 97.07226 | 70.85665 | 83.88008
763 | 97.09054 | 70.86426 | 83.42494
764 | 97.06702 | 70.87871 | 82.95706
765 | 97.01892 | 70.90618 | 82.48955
766 | 96.96443 | 70.93961 | 81.99635
767 | 96.91801 | 70.99585 | 81.55611
768 | 96.84963 | 71.06825 | 81.10986
769 | 96.75478 | 71.14657 | 80.67024
770 | 96.70443 | 71.23123 | 80.26656
771 | 96.61608 | 71.32878 | 79.87275
772 | 96.5129 | 71.40793 | 79.50519
773 | 96.41394 | 71.51131 | 79.13421
774 | 96.27925 | 71.59028 | 78.76472
775 | 96.15563 | 71.71287 | 78.40983
776 | 96.04065 | 71.83839 | 78.07376
777 | 95.86667 | 71.96931 | 77.68619
778 | 95.71209 | 72.12897 | 77.3322
779 | 95.50214 | 72.28137 | 76.97095
780 | 95.29311 | 72.42439 | 76.60328
781 | 95.06943 | 72.60942 | 76.24138
782 | 94.84426 | 72.80093 | 75.87541
783 | 94.6137 | 72.9763 | 75.51089
784 | 94.33266 | 73.12889 | 75.15751
785 | 94.1068 | 73.34648 | 74.84113
786 | 93.86946 | 73.55659 | 74.54608
787 | 93.59854 | 73.80016 | 74.28741
788 | 93.33737 | 73.98601 | 74.00976
789 | 93.10984 | 74.2371 | 73.72862
790 | 92.82413 | 74.45868 | 73.47727
791 | 92.57159 | 74.71146 | 73.25013
792 | 92.32357 | 74.92268 | 73.06395
793 | 92.04509 | 75.16514 | 72.8645
794 | 91.80289 | 75.40318 | 72.66846
795 | 91.55372 | 75.66899 | 72.46194
796 | 91.2547 | 75.90472 | 72.24469
797 | 90.94201 | 76.18238 | 72.07313
798 | 90.6502 | 76.44563 | 71.8844
799 | 90.34676 | 76.75102 | 71.72259
800 | 90.08351 | 77.06399 | 71.57959
801 | 89.77612 | 77.35063 | 71.39834
802 | 89.41869 | 77.6725 | 71.24536
803 | 89.0812 | 77.98737 | 71.07641
804 | 88.77698 | 78.30199 | 70.94588
805 | 88.46214 | 78.61378 | 70.79038
806 | 88.15215 | 78.97221 | 70.70985
807 | 87.82457 | 79.28615 | 70.61468
808 | 87.55693 | 79.61689 | 70.50713
809 | 87.23888 | 79.99068 | 70.43711
810 | 86.93956 | 80.30786 | 70.37702
811 | 86.62809 | 80.64176 | 70.31954
812 | 86.3378661 | 80.92374 | 70.26264
813 | 86.05272 | 81.24984 | 70.22554
814 | 85.79425 | 81.56046 | 70.20312
815 | 85.48095 | 81.8717 | 70.17103
816 | 85.19451 | 82.20916 | 70.14138
817 | 84.92335 | 82.55065 | 70.13308
818 | 84.61067 | 82.91125 | 70.13536
819 | 84.32286 | 83.27231 | 70.1426
820 | 84.03698 | 83.65294 | 70.13531
821 | 83.75427 | 84.03861 | 70.1712
822 | 83.41812 | 84.39701 | 70.1727
823 | 83.13947 | 84.76909 | 70.22713
824 | 82.83631 | 85.12279 | 70.25591
825 | 82.55566 | 85.4857 | 70.32191
826 | 82.25781 | 85.85809 | 70.3565
827 | 81.99804 | 86.23389 | 70.44891
828 | 81.70328 | 86.56156 | 70.49798
829 | 81.45867 | 86.93622 | 70.59573
830 | 81.1656 | 87.29503 | 70.68003
831 | 80.91595 | 87.61899 | 70.77703
832 | 80.72154 | 87.93354 | 70.86033
833 | 80.45225 | 88.24025 | 70.95801
834 | 80.22167 | 88.57067 | 71.06481
835 | 80.00686 | 88.86565 | 71.17549
836 | 79.78119623 | 89.19592 | 71.29099
837 | 79.56145 | 89.50952 | 71.42174
838 | 79.31867 | 89.83031 | 71.55539
839 | 79.07394 | 90.14244 | 71.67312
840 | 78.8348 | 90.4673 | 71.83884
841 | 78.60714 | 90.83973 | 72.01249
842 | 78.36482 | 91.16124 | 72.169
843 | 78.17193 | 91.49753 | 72.39409
844 | 77.9439 | 91.80005 | 72.56493
845 | 77.73153 | 92.06312 | 72.76473
846 | 77.47699 | 92.34891 | 72.94082
847 | 77.30268 | 92.6506 | 73.17237
848 | 77.10136 | 92.91601 | 73.33707
849 | 76.90505 | 93.16867 | 73.56517
850 | 76.70614 | 93.43316 | 73.76688
851 | 76.55752 | 93.69284 | 73.98255
852 | 76.40646 | 93.90949 | 74.2004
853 | 76.24499 | 94.14867 | 74.42182
854 | 76.0751 | 94.34374 | 74.61764
855 | 75.93748 | 94.52947 | 74.84051
856 | 75.77731 | 94.75804 | 75.092
857 | 75.61797 | 94.97763 | 75.30731
858 | 75.45581 | 95.16981 | 75.54025
859 | 75.31299 | 95.37589 | 75.85819
860 | 75.14505 | 95.53963 | 76.0879
861 | 75.02796 | 95.71925 | 76.3724
862 | 74.88682 | 95.895 | 76.69165
863 | 74.75963 | 96.08607 | 76.99454
864 | 74.60029 | 96.22267 | 77.2775
865 | 74.47292 | 96.38412 | 77.60638
866 | 74.3386 | 96.52897 | 77.89905
867 | 74.21978 | 96.66356 | 78.1603
868 | 74.10456 | 96.75297 | 78.44824
869 | 74.01213 | 96.87536 | 78.77311
870 | 73.91195 | 96.91463 | 79.0122
871 | 73.84243 | 97.01583 | 79.33701
872 | 73.73354 | 97.05812 | 79.59259
873 | 73.65487 | 97.11273 | 79.85501
874 | 73.53691 | 97.1504 | 80.14815
875 | 73.46378 | 97.19079 | 80.41703
876 | 73.37362 | 97.23729 | 80.70357
877 | 73.3322 | 97.29395 | 81.01069
878 | 73.26349 | 97.31521 | 81.33612
879 | 73.20182 | 97.30257 | 81.66053
880 | 73.13683 | 97.30026 | 81.98557
881 | 73.07786 | 97.30449 | 82.35038
882 | 73.00429 | 97.30115 | 82.70774
883 | 72.92374 | 97.25908 | 83.04721
884 | 72.87394 | 97.23745 | 83.39322
885 | 72.82591 | 97.18684 | 83.78339
886 | 72.78107 | 97.10993 | 84.12956
887 | 72.77173 | 97.06325 | 84.43911
888 | 72.74186 | 97.00823 | 84.79417
889 | 72.74219 | 96.92727 | 85.09234
890 | 72.70251 | 96.82872 | 85.40538
891 | 72.67044 | 96.75863 | 85.73859
892 | 72.65684 | 96.68431 | 86.01676
893 | 72.64044 | 96.54652 | 86.28249
894 | 72.63296 | 96.46603 | 86.59576
895 | 72.62599 | 96.34659 | 86.87122
896 | 72.60908 | 96.20969 | 87.13722
897 | 72.61366 | 96.06747 | 87.46756
898 | 72.60279 | 95.92432 | 87.75563
899 | 72.60733 | 95.75713 | 88.05314
900 | 72.5986 | 95.60765 | 88.36975
901 | 72.62264 | 95.44482 | 88.68769
902 | 72.63054 | 95.27649 | 88.98968
903 | 72.66475 | 95.0996 | 89.32521
904 | 72.667 | 94.9194 | 89.65883
905 | 72.71541 | 94.73886 | 89.97758
906 | 72.75281 | 94.56058 | 90.29375
907 | 72.78884 | 94.35724 | 90.55055
908 | 72.82459 | 94.15078 | 90.82217
909 | 72.86329 | 93.91513 | 91.04326
910 | 72.87717 | 93.69665 | 91.28577
911 | 72.91593 | 93.49391 | 91.53856
912 | 72.97273 | 93.32413 | 91.80933
913 | 73.0362 | 93.13542 | 92.05849
914 | 73.07533 | 92.91859 | 92.29254
915 | 73.12138 | 92.70389 | 92.51996
916 | 73.16056 | 92.49156 | 92.73012
917 | 73.23255 | 92.28172 | 92.95254
918 | 73.28661 | 92.04122 | 93.16665
919 | 73.3524 | 91.78684 | 93.35943
920 | 73.42042 | 91.54363 | 93.56991
921 | 73.50719 | 91.32318 | 93.79462
922 | 73.58464 | 91.03656 | 93.97801
923 | 73.67014 | 90.81814 | 94.1887
924 | 73.75674 | 90.55545 | 94.39815
925 | 73.85024 | 90.29677 | 94.58818
926 | 73.92146 | 90.01101 | 94.73062
927 | 74.03451 | 89.7844 | 94.87827
928 | 74.10572 | 89.54441 | 95.00112
929 | 74.19367 | 89.27938 | 95.0762
930 | 74.25594 | 88.99605 | 95.21178
931 | 74.35427 | 88.75416 | 95.35728
932 | 74.46459 | 88.54376 | 95.51386
933 | 74.58311 | 88.32379 | 95.66209
934 | 74.65951 | 88.06895 | 95.73063
935 | 74.74342 | 87.84708 | 95.82943
936 | 74.87222 | 87.60995 | 95.92262
937 | 74.98505 | 87.3718 | 95.99588
938 | 75.11355 | 87.09936 | 96.07577
939 | 75.24262 | 86.85477 | 96.16685
940 | 75.37445 | 86.61036 | 96.23303
941 | 75.49615 | 86.35133 | 96.26763
942 | 75.61166 | 86.0609 | 96.28805
943 | 75.75189 | 85.79419 | 96.33009
944 | 75.87634 | 85.53827 | 96.35475
945 | 76.0208 | 85.30753 | 96.3752
946 | 76.17422 | 85.09576 | 96.37976
947 | 76.31785 | 84.86701 | 96.3628
948 | 76.45525 | 84.60784 | 96.32276
949 | 76.58431 | 84.31684 | 96.27934
950 | 76.73027 | 84.07847 | 96.27317
951 | 76.85521 | 83.8572 | 96.24319
952 | 76.98899 | 83.63688 | 96.22074
953 | 77.17072 | 83.45801 | 96.23363
954 | 77.28485 | 83.23728 | 96.13435
955 | 77.3947 | 82.98237 | 96.0534
956 | 77.54742 | 82.76 | 95.98037
957 | 77.70064 | 82.54857 | 95.92371
958 | 77.83258 | 82.30192 | 95.82747
959 | 77.98728 | 82.07116 | 95.74327
960 | 78.13956 | 81.83432 | 95.62074
961 | 78.32064 | 81.60521 | 95.50154
962 | 78.47404 | 81.37131 | 95.39315
963 | 78.66442 | 81.15481 | 95.27758
964 | 78.83717 | 80.92425 | 95.15056
965 | 79.02755 | 80.72263 | 95.02732
966 | 79.18926 | 80.50292 | 94.87955
967 | 79.37319 | 80.3043 | 94.7322
968 | 79.52123 | 80.09373 | 94.54181
969 | 79.70952 | 79.87764 | 94.4154
970 | 79.86899 | 79.67526 | 94.2626
971 | 80.02841 | 79.47527 | 94.10378
972 | 80.19683 | 79.35246 | 94.00373
973 | 80.419 | 79.23057 | 93.8827
974 | 80.54625 | 79.0086 | 93.66681
975 | 80.67448 | 78.8096 | 93.46218
976 | 80.85513 | 78.62301 | 93.29705
977 | 81.02582 | 78.46045 | 93.12235
978 | 81.18503 | 78.26543 | 92.89386
979 | 81.37856 | 78.08938 | 92.6914
980 | 81.55805 | 77.915 | 92.49952
981 | 81.76054 | 77.74187 | 92.29728
982 | 81.96047 | 77.57197 | 92.08379
983 | 82.1321 | 77.38572 | 91.84082
984 | 82.31763 | 77.2134 | 91.5983
985 | 82.51875 | 77.04093 | 91.38644
986 | 82.70636 | 76.85296 | 91.13868
987 | 82.88838 | 76.68647 | 90.86809
988 | 83.08168 | 76.51296 | 90.65958
989 | 83.28578 | 76.38479 | 90.50515
990 | 83.50719 | 76.29126 | 90.32429
991 | 83.6983 | 76.15391 | 90.10323
992 | 83.90088 | 76.05782 | 89.94986
993 | 84.09718 | 75.96291 | 89.77656
994 | 84.24936 | 75.8141 | 89.52993
995 | 84.40212 | 75.68327 | 89.26283
996 | 84.54511 | 75.52833 | 88.95845
997 | 84.66882 | 75.34026 | 88.60455
998 | 84.84794 | 75.19483 | 88.29416
999 | 85.06866 | 75.02992 | 87.9506
1000 | 85.35479 | 74.87477 | 87.71272
1001 | 85.52387 | 74.72443 | 87.47484
1002 | 85.71254 | 74.59162 | 87.19173
1003 | 86.01317 | 74.5134 | 87.08389
1004 | 86.20208 | 74.47248 | 86.95675
1005 | 86.29491 | 74.37165 | 86.67411
1006 | 86.422 | 74.27967 | 86.44302
1007 | 86.6169 | 74.19664 | 86.29763
1008 | 86.80885 | 74.14324 | 86.10739
1009 | 87.11743 | 74.13136 | 85.95606
1010 | 87.41854 | 74.16235 | 85.88889
1011 | 87.66351 | 74.16027 | 85.76031
1012 | 87.87402 | 74.12782 | 85.60537
1013 | 88.06085 | 74.08078 | 85.38124
1014 | 88.27462 | 74.0225 | 85.17613
1015 | 88.44656 | 73.96019 | 84.98003
1016 | 88.57538 | 73.88669 | 84.69421
1017 | 88.74235 | 73.85744 | 84.40322
1018 | 88.94249 | 73.77326 | 84.24888
1019 | 89.17553 | 73.74446 | 84.01196
1020 | 89.41059 | 73.69384 | 83.7492
1021 | 89.56819 | 73.42618 | 83.48016
1022 | 89.56581 | 73.15195 | 83.08349
1023 | 89.56385 | 72.97914 | 82.59557
1024 | 89.70279 | 72.82547 | 82.29126
1025 | 89.91135 | 72.80039 | 82.09496
1026 | 90.23557 | 72.83071 | 81.83387
1027 | 90.51767 | 72.85492 | 81.60406
1028 | 90.76979 | 72.91336 | 81.4753
1029 | 90.92047 | 72.92414 | 81.27514
1030 | 91.13922 | 72.87974 | 81.06395
1031 | 91.2209 | 72.78011 | 80.81633
1032 | 91.33267 | 72.75749 | 80.58965
1033 | 91.4886 | 72.73022 | 80.3478
1034 | 91.6552 | 72.71623 | 80.19441
1035 | 91.79629 | 72.75477 | 80.0121
1036 | 91.90994 | 72.7373 | 79.80702
1037 | 92.05297 | 72.68616 | 79.61144
1038 | 92.27013 | 72.6923 | 79.45194
1039 | 92.4552 | 72.67881 | 79.24133
1040 | 92.62054 | 72.64051 | 79.04375
1041 | 92.80036 | 72.63179 | 78.85412
1042 | 92.95108 | 72.62376 | 78.60109
1043 | 93.1082 | 72.60927 | 78.37657
1044 | 93.28978 | 72.59498 | 78.19773
1045 | 93.506 | 72.59079 | 78.04963
1046 | 93.67137 | 72.59932 | 77.82846
1047 | 93.83304 | 72.62866 | 77.66151
1048 | 93.99141 | 72.66233 | 77.53376
1049 | 94.15397 | 72.68939 | 77.39547
1050 | 94.2616 | 72.72162 | 77.22647
1051 | 94.38914 | 72.74834 | 77.06847
1052 | 94.54793 | 72.79845 | 76.90679
1053 | 94.70987 | 72.84827 | 76.79031
1054 | 94.84478 | 72.88351 | 76.66769
1055 | 94.99839 | 72.94368 | 76.54998
1056 | 95.11025 | 72.98067 | 76.4319
1057 | 95.26452 | 73.0349 | 76.32672
1058 | 95.37792 | 73.06736 | 76.18069
1059 | 95.55009 | 73.10187 | 76.04507
1060 | 95.69567 | 73.1772 | 75.93584
1061 | 95.82682 | 73.23538 | 75.81545
1062 | 95.93039 | 73.27333 | 75.65602
1063 | 96.09762 | 73.30872 | 75.50321
1064 | 96.21104 | 73.31745 | 75.35346
1065 | 96.34806 | 73.34807 | 75.18535
1066 | 96.42773 | 73.37207 | 75.01771
1067 | 96.54409 | 73.45522 | 74.9137
1068 | 96.64919 | 73.56718 | 74.73876
1069 | 96.79744 | 73.64244 | 74.64246
1070 | 96.90686 | 73.72461 | 74.57143
1071 | 97.01101 | 73.78277 | 74.47045
1072 | 97.09179 | 73.81478 | 74.34773
1073 | 97.16701 | 73.88948 | 74.28769
1074 | 97.26022 | 73.94461 | 74.17327
1075 | 97.28535 | 73.94731 | 74.03818
1076 | 97.3787 | 74.03986 | 73.96976
1077 | 97.48995 | 74.15187 | 73.94958
1078 | 97.57394 | 74.23041 | 73.837
1079 | 97.69214 | 74.31078 | 73.75425
1080 | 97.7966 | 74.41393 | 73.69048
1081 | 97.88288 | 74.52606 | 73.60015
1082 | 97.98505 | 74.60838 | 73.47791
1083 | 98.09187 | 74.72132 | 73.44774
1084 | 98.17349 | 74.78178 | 73.32093
1085 | 98.24684 | 74.91106 | 73.21383
1086 | 98.32315 | 75.03362 | 73.1147
1087 | 98.38425 | 75.13457 | 73.04432
1088 | 98.40747 | 75.18673 | 72.96877
1089 | 98.51868 | 75.32374 | 72.9394
1090 | 98.557 | 75.4135 | 72.89991
1091 | 98.64347 | 75.54999 | 72.8556
1092 | 98.73455 | 75.64341 | 72.8143
1093 | 98.78442 | 75.74266 | 72.79212
1094 | 98.79851 | 75.80362 | 72.67344
1095 | 98.84461 | 75.93509 | 72.63634
1096 | 98.9235 | 76.057 | 72.633
1097 | 98.97449 | 76.20161 | 72.61232
1098 | 99.03966 | 76.29459 | 72.56954
1099 | 99.07657 | 76.44057 | 72.59005
1100 | 99.14339 | 76.53949 | 72.55255
//Длина волны, нм : 190 ,, 1100
//T : 0 ,, 100