## 94_95_96 воздух
//Дата: 10.01.2019
//Время: 16:15:04
//Результаты сканирования
//Диапазон: 190 - 1100 нм
//Шаг дискретизации: 1 нм
//Режим измерения: прецизионный
//Ширина щели: 3.0 нм
//Измеряемая величина: % пропускания
//Включение ламп: обе постоянно
//Установка образцов: 1 3 5
//Число повторов: 1
//Число серий: 1
//Ордината min: 0
//Ордината max: 100
//Серия № 1
//Длина волны [нм] Образец №1 Образец №3 Образец №5
| 190 | -0.3884881 | -0.003884881 | -0.6739079 | -0.006739079 | -0.5866963 | -0.005866963
| 191 | -0.4413005 | -0.004413005 | -0.545136 | -0.00545136 | -0.9020702 | -0.009020702
| 192 | -0.1205577 | -0.001205577 | -0.2411154 | -0.002411154 | -0.2673236 | -0.002673236
| 193 | 0.02170516 | 0.0002170516 | -0.02604619 | -0.0002604619 | -0.1475951 | -0.001475951
| 194 | -0.08270109 | -0.0008270109 | -0.08270109 | -0.0008270109 | -0.1618065 | -0.001618065
| 195 | -0.01832845 | -0.0001832845 | -0.0519306 | -0.000519306 | -0.1038612 | -0.001038612
| 196 | -0.03167146 | -0.0003167146 | -0.06070363 | -0.0006070363 | -0.1346037 | -0.001346037
| 197 | 0.01160874 | 0.0001160874 | 0.01393049 | 0.0001393049 | -0.06500894 | -0.0006500894
| 198 | -0.04773468 | -0.0004773468 | -0.04773468 | -0.0004773468 | -0.08301683 | -0.0008301683
| 199 | 0.009369261 | 9.369261e-05 | -0.01124311 | -0.0001124311 | -0.04122475 | -0.0004122475
| 200 | -0.01024975 | -0.0001024975 | -0.07858143 | -0.0007858143 | -0.04783218 | -0.0004783218
| 201 | 0.02662866 | 0.0002662866 | -0.01723031 | -0.0001723031 | -0.03446061 | -0.0003446061
| 202 | -0.02459775 | -0.0002459775 | -0.02459775 | -0.0002459775 | -0.07379326 | -0.0007379326
| 203 | 0 | 0 | 0.008044297 | 8.044297e-05 | -0.02279218 | -0.0002279218
| 204 | -0.01496185 | -0.0001496185 | -0.03491098 | -0.0003491098 | -0.04987282 | -0.0004987282
| 205 | 0.005828593 | 5.828593e-05 | 0.006994311 | 6.994311e-05 | -0.0128229 | -0.000128229
| 206 | -0.01314478 | -0.0001314478 | -0.03067115 | -0.0003067115 | -0.04381593 | -0.0004381593
| 207 | 0.005163849 | 5.163849e-05 | 0 | 0 | -0.03511417 | -0.0003511417
| 208 | 0.004886344 | 4.886344e-05 | -0.02736352 | -0.0002736352 | -0.02736352 | -0.0002736352
| 209 | 0.004627444 | 4.627444e-05 | 0.005552933 | 5.552933e-05 | -0.01573331 | -0.0001573331
| 210 | 0 | 0 | -0.02993327 | -0.0002993327 | -0.0448999 | -0.000448999
| 211 | 0.02356129 | 0.0002356129 | 0.009256221 | 9.256221e-05 | -0.01430507 | -0.0001430507
| 212 | 0.008883433 | 8.883433e-05 | -0.01372894 | -0.0001372894 | -0.02261238 | -0.0002261238
| 213 | 0.01705691 | 0.0001705691 | 0.004651884 | 4.651884e-05 | -0.02170879 | -0.0002170879
| 214 | -0.00446984 | -4.46984e-05 | -0.01266455 | -0.0001266455 | -0.02979893 | -0.0002979893
| 215 | 0.02795278 | 0.0002795278 | 0 | 0 | -0.01218455 | -0.0001218455
| 216 | 0.003451442 | 3.451442e-05 | -0.01932807 | -0.0001932807 | -0.01932807 | -0.0001932807
| 217 | 0.01463778 | 0.0001463778 | 0.003992122 | 3.992122e-05 | -0.01131101 | -0.0001131101
| 218 | 0.0109218 | 0.000109218 | -0.01477655 | -0.0001477655 | -0.0218436 | -0.000218436
| 219 | 0.027934 | 0.00027934 | -0.003724534 | -3.724534e-05 | -0.003103778 | -3.103778e-05
| 220 | 0.01020715 | 0.0001020715 | -0.02041429 | -0.0002041429 | -0.01320925 | -0.0001320925
| 221 | 0.02266467 | 0.0002266467 | 0.006392599 | 6.392599e-05 | -0.01627207 | -0.0001627207
| 222 | 0.006202949 | 6.202949e-05 | -0.01578933 | -0.0001578933 | -0.01917275 | -0.0001917275
| 223 | 0.02136062 | 0.0002136062 | 0.006024789 | 6.024789e-05 | -0.002738541 | -2.738541e-05
| 224 | 0.01492784 | 0.0001492784 | -0.009063331 | -9.063331e-05 | -0.02079235 | -0.0002079235
| 225 | 0.02651251 | 0.0002651251 | 0.008837504 | 8.837504e-05 | -0.008837504 | -8.837504e-05
| 226 | 0.0111725 | 0.000111725 | 0 | 0 | -0.01421955 | -0.0001421955
| 227 | 0.03081879 | 0.0003081879 | -0.002982463 | -2.982463e-05 | -0.005467849 | -5.467849e-05
| 228 | 0.008283874 | 8.283874e-05 | -0.01120759 | -0.0001120759 | -0.01656775 | -0.0001656775
| 229 | 0.02959795 | 0.0002959795 | 0 | 0 | -0.002386931 | -2.386931e-05
| 230 | 0.01593723 | 0.0001593723 | -0.002812452 | -2.812452e-05 | -0.01312477 | -0.0001312477
| 231 | 0.02076517 | 0.0002076517 | 0.00276869 | 2.76869e-05 | 0 | 0
| 232 | 0.01774768 | 0.0001774768 | -0.002730413 | -2.730413e-05 | -0.01274193 | -0.0001274193
| 233 | 0.02783614 | 0.0002783614 | 0.01032631 | 0.0001032631 | 0.00269382 | 2.69382e-05
| 234 | 0.009756963 | 9.756963e-05 | -0.00532198 | -5.32198e-05 | -0.009756963 | -9.756963e-05
| 235 | 0.02717594 | 0.0002717594 | 0.004821537 | 4.821537e-05 | -0.002191608 | -2.191608e-05
| 236 | 0.01951304 | 0.0001951304 | 0 | 0 | -0.02211478 | -0.0002211478
| 237 | 0.02663654 | 0.0002663654 | 0.002577729 | 2.577729e-05 | -0.002148108 | -2.148108e-05
| 238 | 0.02173969 | 0.0002173969 | -0.009804172 | -9.804172e-05 | -0.01193551 | -0.0001193551
| 239 | 0.02625461 | 0.0002625461 | 0 | 0 | 0 | 0
| 240 | 0.01643351 | 0.0001643351 | -0.007163324 | -7.163324e-05 | -0.01432665 | -0.0001432665
| 241 | 0.03105499 | 0.0003105499 | 0.007134254 | 7.134254e-05 | -0.004616282 | -4.616282e-05
| 242 | 0.01423059 | 0.0001423059 | -0.004604013 | -4.604013e-05 | -0.01171931 | -0.0001171931
| 243 | 0.02841443 | 0.0002841443 | 0.009610764 | 9.610764e-05 | -0.004596452 | -4.596452e-05
| 244 | 0.02130566 | 0.0002130566 | -0.002506548 | -2.506548e-05 | -0.01420377 | -0.0001420377
| 245 | 0.02592634 | 0.0002592634 | 0.009617837 | 9.617837e-05 | -0.002090834 | -2.090834e-05
| 246 | 0.02596848 | 0.0002596848 | -0.004607311 | -4.607311e-05 | -0.009214621 | -9.214621e-05
| 247 | 0.03062903 | 0.0003062903 | -0.005034909 | -5.034909e-05 | -0.007132787 | -7.132787e-05
| 248 | 0.01641794 | 0.0001641794 | -0.002525837 | -2.525837e-05 | -0.01431308 | -0.0001431308
| 249 | 0.02618863 | 0.0002618863 | -0.002534383 | -2.534383e-05 | -0.009292738 | -9.292738e-05
| 250 | 0.01443884 | 0.0001443884 | -0.007219419 | -7.219419e-05 | -0.01189081 | -0.0001189081
| 251 | 0.03374338 | 0.0003374338 | 0.002562788 | 2.562788e-05 | 0 | 0
| 252 | 0.02406222 | 0.0002406222 | -0.002578095 | -2.578095e-05 | -0.007304602 | -7.304602e-05
| 253 | 0.02938507 | 0.0002938507 | 0.002592801 | 2.592801e-05 | -0.002160667 | -2.160667e-05
| 254 | 0.01957398 | 0.0001957398 | -0.002609864 | -2.609864e-05 | -0.009569503 | -9.569503e-05
| 255 | 0.02235362 | 0.0002235362 | 0.01008104 | 0.0001008104 | -0.004821368 | -4.821368e-05
| 256 | 0.01724069 | 0.0001724069 | -0.00486276 | -4.86276e-05 | -0.01503035 | -0.0001503035
| 257 | 0.03790683 | 0.0003790683 | 0.00490559 | 4.90559e-05 | -0.002229813 | -2.229813e-05
| 258 | 0.01756994 | 0.0001756994 | -0.004955625 | -4.955625e-05 | -0.009911249 | -9.911249e-05
| 259 | 0.03368689 | 0.0003368689 | 0.00273137 | 2.73137e-05 | -0.005007511 | -5.007511e-05
| 260 | 0.02853986 | 0.0002853986 | -0.002761922 | -2.761922e-05 | -0.007825447 | -7.825447e-05
| 261 | 0.02887952 | 0.0002887952 | 0.005123786 | 5.123786e-05 | 0.002794792 | 2.794792e-05
| 262 | 0.02644041 | 0.0002644041 | -0.008026554 | -8.026554e-05 | -0.005193652 | -5.193652e-05
| 263 | 0.03781207 | 0.0003781207 | 0.01388038 | 0.0001388038 | -0.005264972 | -5.264972e-05
| 264 | 0.01893314 | 0.0001893314 | 0 | 0 | -0.01359302 | -0.0001359302
| 265 | 0.02511437 | 0.0002511437 | 0.008371456 | 8.371456e-05 | 0 | 0
| 266 | 0.01947575 | 0.0001947575 | -0.005493161 | -5.493161e-05 | -0.01398259 | -0.0001398259
| 267 | 0.03439711 | 0.0003439711 | 0.00303504 | 3.03504e-05 | -0.0025292 | -2.5292e-05
| 268 | 0.02613307 | 0.0002613307 | -0.003074479 | -3.074479e-05 | -0.01434757 | -0.0001434757
| 269 | 0.03526642 | 0.0003526642 | 0.003111743 | 3.111743e-05 | 0 | 0
| 270 | 0.02676561 | 0.0002676561 | -0.003148896 | -3.148896e-05 | -0.005772975 | -5.772975e-05
| 271 | 0.03289369 | 0.0003289369 | 0.009019238 | 9.019238e-05 | -0.002652717 | -2.652717e-05
| 272 | 0.02999866 | 0.0002999866 | 0.003214142 | 3.214142e-05 | -0.01178519 | -0.0001178519
| 273 | 0.04267087 | 0.0004267087 | 0.01566399 | 0.0001566399 | 0 | 0
| 274 | 0.02778534 | 0.0002778534 | -0.003268864 | -3.268864e-05 | -0.0152547 | -0.000152547
| 275 | 0.03402742 | 0.0003402742 | 0.006037123 | 6.037123e-05 | -0.01207425 | -0.0001207425
| 276 | 0.02156269 | 0.0002156269 | -0.003317336 | -3.317336e-05 | -0.01879824 | -0.0001879824
| 277 | 0.04394871 | 0.0004394871 | 0.01279519 | 0.0001279519 | -0.01557676 | -0.0001557676
| 278 | 0.02518863 | 0.0002518863 | -0.003358485 | -3.358485e-05 | -0.01903141 | -0.0001903141
| 279 | 0.03825705 | 0.0003825705 | 0.009564263 | 9.564263e-05 | -0.002813019 | -2.813019e-05
| 280 | 0.0316563 | 0.000316563 | -0.003391747 | -3.391747e-05 | -0.01582815 | -0.0001582815
| 281 | 0.04202039 | 0.0004202039 | 0.01589961 | 0.0001589961 | -0.002839215 | -2.839215e-05
| 282 | 0.01939178 | 0.0001939178 | 0 | 0 | -0.009695891 | -9.695891e-05
| 283 | 0.03893368 | 0.0003893368 | 0.006298095 | 6.298095e-05 | 0 | 0
| 284 | 0.02588632 | 0.0002588632 | 0 | 0 | -0.01955855 | -0.0001955855
| 285 | 0.03582448 | 0.0003582448 | 0.0161788 | 0.000161788 | 0 | 0
| 286 | 0.02958906 | 0.0002958906 | 0.003481066 | 3.481066e-05 | -0.006381954 | -6.381954e-05
| 287 | 0.03609373 | 0.0003609373 | 0.01630039 | 0.0001630039 | -0.006403726 | -6.403726e-05
| 288 | 0.02629503 | 0.0002629503 | 0 | 0 | -0.01986736 | -0.0001986736
| 289 | 0.04628409 | 0.0004628409 | 0.01640449 | 0.0001640449 | -0.00644462 | -6.44462e-05
| 290 | 0.02644865 | 0.0002644865 | 0.002938739 | 2.938739e-05 | -0.01998343 | -0.0001998343
| 291 | 0.04655987 | 0.0004655987 | 0.02357462 | 0.0002357462 | -0.00648302 | -6.48302e-05
| 292 | 0.02658726 | 0.0002658726 | 0.006499108 | 6.499108e-05 | -0.01654318 | -0.0001654318
| 293 | 0.04321112 | 0.0004321112 | 0.02012573 | 0.0002012573 | -0.01006286 | -0.0001006286
| 294 | 0.02016165 | 0.0002016165 | 0.006522886 | 6.522886e-05 | -0.02371959 | -0.0002371959
| 295 | 0.03684117 | 0.0003684117 | 0.02020322 | 0.0002020322 | 0 | 0
| 296 | 0.02324279 | 0.0002324279 | 0.003575813 | 3.575813e-05 | -0.02026294 | -0.0002026294
| 297 | 0.0436308 | 0.000436308 | 0.02032119 | 0.0002032119 | 0 | 0
| 298 | 0.03419685 | 0.0003419685 | 0.006599393 | 6.599393e-05 | -0.01679845 | -0.0001679845
| 299 | 0.04455818 | 0.0004455818 | 0.01685985 | 0.0001685985 | 0.003612826 | 3.612826e-05
| 300 | 0.03388333 | 0.0003388333 | 0.003630357 | 3.630357e-05 | -0.02420238 | -0.0002420238
| 301 | 0.04440335 | 0.0004440335 | 0.02068101 | 0.0002068101 | -0.003041326 | -3.041326e-05
| 302 | 0.02079943 | 0.0002079943 | 0.01039972 | 0.0001039972 | -0.01712894 | -0.0001712894
| 303 | 0.04859983 | 0.0004859983 | 0.02460751 | 0.0002460751 | -0.01353413 | -0.0001353413
| 304 | 0.03466097 | 0.0003466097 | 0.003713676 | 3.713676e-05 | -0.02104416 | -0.0002104416
| 305 | 0.04918564 | 0.0004918564 | 0.02801713 | 0.0002801713 | -0.003113015 | -3.113015e-05
| 306 | 0.02817836 | 0.0002817836 | 0.006888044 | 6.888044e-05 | -0.01064516 | -0.0001064516
| 307 | 0.03900941 | 0.0003900941 | 0.02139226 | 0.0002139226 | -0.006921025 | -6.921025e-05
| 308 | 0.03541928 | 0.0003541928 | 0.006957358 | 6.957358e-05 | -0.01391472 | -0.0001391472
| 309 | 0.04317022 | 0.0004317022 | 0.02539425 | 0.0002539425 | -0.006983418 | -6.983418e-05
| 310 | 0.03956151 | 0.0003956151 | 0.003828533 | 3.828533e-05 | -0.02169502 | -0.0002169502
| 311 | 0.05064135 | 0.0005064135 | 0.02564119 | 0.0002564119 | 0.003846179 | 3.846179e-05
| 312 | 0.03991322 | 0.0003991322 | 0.01094395 | 0.0001094395 | -0.01416276 | -0.0001416276
| 313 | 0.04783545 | 0.0004783545 | 0.02973555 | 0.0002973555 | -0.003232125 | -3.232125e-05
| 314 | 0.03636151 | 0.0003636151 | 0.01493419 | 0.0001493419 | -0.01818076 | -0.0001818076
| 315 | 0.0515111 | 0.000515111 | 0.02934177 | 0.0002934177 | 0 | 0
| 316 | 0.04456708 | 0.0004456708 | 0.01114177 | 0.0001114177 | -0.02228354 | -0.0002228354
| 317 | 0.05992006 | 0.0005992006 | 0.01843694 | 0.0001843694 | -0.003292311 | -3.292311e-05
| 318 | 0.0377411 | 0.000377411 | 0.007283369 | 7.283369e-05 | -0.01125612 | -0.0001125612
| 319 | 0.05658669 | 0.0005658669 | 0.02995766 | 0.0002995766 | 0 | 0
| 320 | 0.04152073 | 0.0004152073 | 0.0187513 | 0.000187513 | -0.02276943 | -0.0002276943
| 321 | 0.05322231 | 0.0005322231 | 0.0343587 | 0.000343587 | -0.0033685 | -3.3685e-05
| 322 | 0.04612859 | 0.0004612859 | 0.01560232 | 0.0001560232 | -0.007461978 | -7.461978e-05
| 323 | 0.05803474 | 0.0005803474 | 0.03482084 | 0.0003482084 | 0.00409657 | 4.09657e-05
| 324 | 0.046764 | 0.00046764 | 0.023382 | 0.00023382 | -0.01512953 | -0.0001512953
| 325 | 0.05885937 | 0.0005885937 | 0.03531562 | 0.0003531562 | -0.007617096 | -7.617096e-05
| 326 | 0.04325954 | 0.0004325954 | 0.01604789 | 0.0001604789 | -0.007675079 | -7.675079e-05
| 327 | 0.06391347 | 0.0006391347 | 0.03160556 | 0.0003160556 | 0 | 0
| 328 | 0.04806333 | 0.0004806333 | 0.01979078 | 0.0001979078 | -0.01979078 | -0.0001979078
| 329 | 0.06826036 | 0.0006826036 | 0.03626331 | 0.0003626331 | -0.01208777 | -0.0001208777
| 330 | 0.05231475 | 0.0005231475 | 0.02866562 | 0.0002866562 | -0.01576609 | -0.0001576609
| 331 | 0.0779896 | 0.000779896 | 0.04549393 | 0.0004549393 | -0.01227614 | -0.0001227614
| 332 | 0.04946246 | 0.0004946246 | 0.02909556 | 0.0002909556 | -0.01600256 | -0.0001600256
| 333 | 0.08278328 | 0.0008278328 | 0.04175794 | 0.0004175794 | 0.004395572 | 4.395572e-05
| 334 | 0.0582785 | 0.000582785 | 0.03319661 | 0.0003319661 | -0.02065567 | -0.0002065567
| 335 | 0.0838366 | 0.000838366 | 0.02967667 | 0.0002967667 | 0 | 0
| 336 | 0.06789018 | 0.0006789018 | 0.01268278 | 0.0001268278 | -0.02088929 | -0.0002088929
| 337 | 0.08470003 | 0.0008470003 | 0.03447966 | 0.0003447966 | 0 | 0
| 338 | 0.07680087 | 0.0007680087 | 0.03388274 | 0.0003388274 | -0.01656489 | -0.0001656489
| 339 | 0.08996069 | 0.0008996069 | 0.04309041 | 0.0004309041 | 0.004535833 | 4.535833e-05
| 340 | 0.07288242 | 0.0007288242 | 0.03036768 | 0.0003036768 | -0.008351111 | -8.351111e-05
| 341 | 0.09538199 | 0.0009538199 | 0.04730946 | 0.0004730946 | -0.003815279 | -3.815279e-05
| 342 | 0.07376898 | 0.0007376898 | 0.03457921 | 0.0003457921 | -0.01306326 | -0.0001306326
| 343 | 0.100634 | 0.00100634 | 0.04412414 | 0.0004412414 | 0 | 0
| 344 | 0.0975983 | 0.000975983 | 0.04450483 | 0.0004450483 | -0.0171773 | -0.000171773
| 345 | 0.1071718 | 0.001071718 | 0.06225423 | 0.0006225423 | 0 | 0
| 346 | 0.0996008 | 0.000996008 | 0.03585629 | 0.0003585629 | -0.01354571 | -0.0001354571
| 347 | 0.1231448 | 0.001231448 | 0.05473101 | 0.0005473101 | 0.004829207 | 4.829207e-05
| 348 | 0.1107257 | 0.001107257 | 0.05047791 | 0.0005047791 | -0.004070799 | -4.070799e-05
| 349 | 0.1259 | 0.001259 | 0.06089282 | 0.0006089282 | -0.00411438 | -4.11438e-05
| 350 | 0.113222 | 0.00113222 | 0.04745334 | 0.0004745334 | -0.004162573 | -4.162573e-05
| 351 | 0.1388632 | 0.001388632 | 0.07658514 | 0.0007658514 | 0 | 0
| 352 | 0.1302993 | 0.001302993 | 0.04854286 | 0.0004854286 | -0.01873584 | -0.0001873584
| 353 | 0.1560237 | 0.001560237 | 0.06896076 | 0.0006896076 | 0.01034411 | 0.0001034411
| 354 | 0.1334392 | 0.001334392 | 0.05930629 | 0.0005930629 | -0.009593665 | -9.593665e-05
| 355 | 0.175156 | 0.00175156 | 0.08537755 | 0.0008537755 | 0.005281086 | 5.281086e-05
| 356 | 0.1411627 | 0.001411627 | 0.07013743 | 0.0007013743 | -0.01509287 | -0.0001509287
| 357 | 0.172642 | 0.00172642 | 0.08676828 | 0.0008676828 | 0.00536711 | 5.36711e-05
| 358 | 0.173971 | 0.00173971 | 0.07211235 | 0.0007211235 | 0 | 0
| 359 | 0.2003699 | 0.002003699 | 0.08794517 | 0.0008794517 | 0.005439907 | 5.439907e-05
| 360 | 0.1803722 | 0.001803722 | 0.06194602 | 0.0006194602 | -0.01002068 | -0.0001002068
| 361 | 0.2175165 | 0.002175165 | 0.09870495 | 0.0009870495 | 0.01096722 | 0.0001096722
| 362 | 0.1869108 | 0.001869108 | 0.08337685 | 0.0008337685 | 0 | 0
| 363 | 0.2392871 | 0.002392871 | 0.09351449 | 0.0009351449 | 0.01100171 | 0.0001100171
| 364 | 0.223433 | 0.00223433 | 0.08332952 | 0.0008332952 | 0.01098851 | 0.0001098851
| 365 | 0.2635419 | 0.002635419 | 0.1039577 | 0.001039577 | 0.01550246 | 0.0001550246
| 366 | 0.2524289 | 0.002524289 | 0.08262962 | 0.0008262962 | 0.01089621 | 0.0001089621
| 367 | 0.2828572 | 0.002828572 | 0.1133242 | 0.001133242 | 0.03082418 | 0.0003082418
| 368 | 0.2834457 | 0.002834457 | 0.1190108 | 0.001190108 | 0.01544416 | 0.0001544416
| 369 | 0.2993957 | 0.002993957 | 0.1292225 | 0.001292225 | 0.0154703 | 0.000154703
| 370 | 0.2941284 | 0.002941284 | 0.1192904 | 0.001192904 | 0.01092737 | 0.0001092737
| 371 | 0.2528172 | 0.002528172 | 0.02922008 | 0.0002922008 | -0.02794964 | -0.0002794964
| 372 | 0.31322 | 0.0031322 | 0.09480607 | 0.0009480607 | 0.01440092 | 0.0001440092
| 373 | 0.3738381 | 0.003738381 | 0.1545349 | 0.001545349 | 0.05226916 | 0.0005226916
| 374 | 0.3715317 | 0.003715317 | 0.1460356 | 0.001460356 | 0.03113994 | 0.0003113994
| 375 | 0.3976466 | 0.003976466 | 0.1785352 | 0.001785352 | 0.05782106 | 0.0005782106
| 376 | 0.3974502 | 0.003974502 | 0.1689643 | 0.001689643 | 0.06048155 | 0.0006048155
| 377 | 0.4333055 | 0.004333055 | 0.1753207 | 0.001753207 | 0.08266415 | 0.0008266415
| 378 | 0.4433447 | 0.004433447 | 0.1898821 | 0.001898821 | 0.06358044 | 0.0006358044
| 379 | 0.4793786 | 0.004793786 | 0.2169391 | 0.002169391 | 0.07881309 | 0.0007881309
| 380 | 0.4719741 | 0.004719741 | 0.1963351 | 0.001963351 | 0.07853403 | 0.0007853403
| 381 | 0.5047705 | 0.005047705 | 0.2275844 | 0.002275844 | 0.09993289 | 0.0009993289
| 382 | 0.5181096 | 0.005181096 | 0.2275809 | 0.002275809 | 0.09822639 | 0.0009822639
| 383 | 0.566096 | 0.00566096 | 0.2534954 | 0.002534954 | 0.1122998 | 0.001122998
| 384 | 0.5666129 | 0.005666129 | 0.2555068 | 0.002555068 | 0.1136974 | 0.001136974
| 385 | 0.6170124 | 0.006170124 | 0.2770017 | 0.002770017 | 0.1283956 | 0.001283956
| 386 | 0.6197014 | 0.006197014 | 0.2795731 | 0.002795731 | 0.1318634 | 0.001318634
| 387 | 0.6628322 | 0.006628322 | 0.3040912 | 0.003040912 | 0.1417649 | 0.001417649
| 388 | 0.6758893 | 0.006758893 | 0.3151386 | 0.003151386 | 0.1415014 | 0.001415014
| 389 | 0.7141044 | 0.007141044 | 0.3418744 | 0.003418744 | 0.1582475 | 0.001582475
| 390 | 0.7325008 | 0.007325008 | 0.3396967 | 0.003396967 | 0.1660208 | 0.001660208
| 391 | 0.776112 | 0.00776112 | 0.3686993 | 0.003686993 | 0.1806626 | 0.001806626
| 392 | 0.8003884 | 0.008003884 | 0.3768106 | 0.003768106 | 0.1870691 | 0.001870691
| 393 | 0.8327804 | 0.008327804 | 0.401096 | 0.00401096 | 0.1981785 | 0.001981785
| 394 | 0.8562584 | 0.008562584 | 0.4131509 | 0.004131509 | 0.2080317 | 0.002080317
| 395 | 0.8947944 | 0.008947944 | 0.4375532 | 0.004375532 | 0.223799 | 0.00223799
| 396 | 0.9202823 | 0.009202823 | 0.4541199 | 0.004541199 | 0.229585 | 0.00229585
| 397 | 0.963394 | 0.00963394 | 0.4813216 | 0.004813216 | 0.2538014 | 0.002538014
| 398 | 0.9927899 | 0.009927899 | 0.4960321 | 0.004960321 | 0.2598091 | 0.002598091
| 399 | 1.038777 | 0.01038777 | 0.521142 | 0.00521142 | 0.2788075 | 0.002788075
| 400 | 1.078966 | 0.01078966 | 0.5482992 | 0.005482992 | 0.2827962 | 0.002827962
| 401 | 1.126713 | 0.01126713 | 0.5764728 | 0.005764728 | 0.3072554 | 0.003072554
| 402 | 1.162982 | 0.01162982 | 0.5987758 | 0.005987758 | 0.3187339 | 0.003187339
| 403 | 1.219531 | 0.01219531 | 0.6344504 | 0.006344504 | 0.34467 | 0.0034467
| 404 | 1.258078 | 0.01258078 | 0.664035 | 0.00664035 | 0.360044 | 0.00360044
| 405 | 1.315023 | 0.01315023 | 0.6997183 | 0.006997183 | 0.3876158 | 0.003876158
| 406 | 1.358841 | 0.01358841 | 0.7323676 | 0.007323676 | 0.4085694 | 0.004085694
| 407 | 1.423567 | 0.01423567 | 0.7722778 | 0.007722778 | 0.4403007 | 0.004403007
| 408 | 1.470288 | 0.01470288 | 0.8044726 | 0.008044726 | 0.4599229 | 0.004599229
| 409 | 1.532755 | 0.01532755 | 0.8512197 | 0.008512197 | 0.4861569 | 0.004861569
| 410 | 1.578463 | 0.01578463 | 0.8783262 | 0.008783262 | 0.5093253 | 0.005093253
| 411 | 1.641454 | 0.01641454 | 0.9219622 | 0.009219622 | 0.5384741 | 0.005384741
| 412 | 1.69371 | 0.0169371 | 0.9546539 | 0.009546539 | 0.5575876 | 0.005575876
| 413 | 1.755717 | 0.01755717 | 0.9996874 | 0.009996874 | 0.5900661 | 0.005900661
| 414 | 1.80963 | 0.0180963 | 1.031094 | 0.01031094 | 0.6125557 | 0.006125557
| 415 | 1.876782 | 0.01876782 | 1.081202 | 0.01081202 | 0.6509097 | 0.006509097
| 416 | 1.932825 | 0.01932825 | 1.122568 | 0.01122568 | 0.6786678 | 0.006786678
| 417 | 2.002271 | 0.02002271 | 1.181692 | 0.01181692 | 0.7172253 | 0.007172253
| 418 | 2.067495 | 0.02067495 | 1.228179 | 0.01228179 | 0.7500793 | 0.007500793
| 419 | 2.146857 | 0.02146857 | 1.285181 | 0.01285181 | 0.7917193 | 0.007917193
| 420 | 2.21914 | 0.0221914 | 1.338284 | 0.01338284 | 0.8250302 | 0.008250302
| 421 | 2.279709 | 0.02279709 | 1.385776 | 0.01385776 | 0.8557882 | 0.008557882
| 422 | 2.366504 | 0.02366504 | 1.453753 | 0.01453753 | 0.9092519 | 0.009092519
| 423 | 2.456426 | 0.02456426 | 1.525171 | 0.01525171 | 0.9664173 | 0.009664173
| 424 | 2.54087 | 0.0254087 | 1.595937 | 0.01595937 | 1.008704 | 0.01008704
| 425 | 2.636721 | 0.02636721 | 1.678761 | 0.01678761 | 1.06985 | 0.0106985
| 426 | 2.724264 | 0.02724264 | 1.749645 | 0.01749645 | 1.123967 | 0.01123967
| 427 | 2.821252 | 0.02821252 | 1.824845 | 0.01824845 | 1.190663 | 0.01190663
| 428 | 2.907398 | 0.02907398 | 1.903113 | 0.01903113 | 1.245623 | 0.01245623
| 429 | 3.002785 | 0.03002785 | 1.982441 | 0.01982441 | 1.308807 | 0.01308807
| 430 | 3.088635 | 0.03088635 | 2.05107 | 0.0205107 | 1.36358 | 0.0136358
| 431 | 3.185662 | 0.03185662 | 2.133108 | 0.02133108 | 1.427921 | 0.01427921
| 432 | 3.268379 | 0.03268379 | 2.205687 | 0.02205687 | 1.486622 | 0.01486622
| 433 | 3.359528 | 0.03359528 | 2.287255 | 0.02287255 | 1.55223 | 0.0155223
| 434 | 3.450542 | 0.03450542 | 2.369029 | 0.02369029 | 1.615247 | 0.01615247
| 435 | 3.55325 | 0.0355325 | 2.455441 | 0.02455441 | 1.69204 | 0.0169204
| 436 | 3.649977 | 0.03649977 | 2.542746 | 0.02542746 | 1.764118 | 0.01764118
| 437 | 3.754765 | 0.03754765 | 2.646673 | 0.02646673 | 1.850389 | 0.01850389
| 438 | 3.861373 | 0.03861373 | 2.739523 | 0.02739523 | 1.930069 | 0.01930069
| 439 | 3.977702 | 0.03977702 | 2.839531 | 0.02839531 | 2.023786 | 0.02023786
| 440 | 4.115466 | 0.04115466 | 2.952226 | 0.02952226 | 2.134036 | 0.02134036
| 441 | 4.158528 | 0.04158528 | 2.983463 | 0.02983463 | 2.166923 | 0.02166923
| 442 | 4.303817 | 0.04303817 | 3.117646 | 0.03117646 | 2.292509 | 0.02292509
| 443 | 4.462478 | 0.04462478 | 3.271821 | 0.03271821 | 2.422856 | 0.02422856
| 444 | 4.58743 | 0.0458743 | 3.390259 | 0.03390259 | 2.539819 | 0.02539819
| 445 | 4.737577 | 0.04737577 | 3.554172 | 0.03554172 | 2.671421 | 0.02671421
| 446 | 4.853123 | 0.04853123 | 3.667335 | 0.03667335 | 2.790907 | 0.02790907
| 447 | 4.997409 | 0.04997409 | 3.809706 | 0.03809706 | 2.937887 | 0.02937887
| 448 | 5.130719 | 0.05130719 | 3.936856 | 0.03936856 | 3.062892 | 0.03062892
| 449 | 5.265096 | 0.05265096 | 4.080344 | 0.04080344 | 3.208089 | 0.03208089
| 450 | 5.398349 | 0.05398349 | 4.215686 | 0.04215686 | 3.319917 | 0.03319917
| 451 | 5.552771 | 0.05552771 | 4.35027 | 0.0435027 | 3.456621 | 0.03456621
| 452 | 5.664925 | 0.05664925 | 4.460172 | 0.04460172 | 3.574002 | 0.03574002
| 453 | 5.798806 | 0.05798806 | 4.609282 | 0.04609282 | 3.726654 | 0.03726654
| 454 | 5.942974 | 0.05942974 | 4.747196 | 0.04747196 | 3.871793 | 0.03871793
| 455 | 6.111231 | 0.06111231 | 4.910953 | 0.04910953 | 4.033159 | 0.04033159
| 456 | 6.238986 | 0.06238986 | 5.048242 | 0.05048242 | 4.18371 | 0.0418371
| 457 | 6.407054 | 0.06407054 | 5.221849 | 0.05221849 | 4.342299 | 0.04342299
| 458 | 6.561368 | 0.06561368 | 5.384377 | 0.05384377 | 4.513564 | 0.04513564
| 459 | 6.732337 | 0.06732337 | 5.579421 | 0.05579421 | 4.700783 | 0.04700783
| 460 | 6.908126 | 0.06908126 | 5.754088 | 0.05754088 | 4.880612 | 0.04880612
| 461 | 7.108015 | 0.07108015 | 5.957664 | 0.05957664 | 5.08255 | 0.0508255
| 462 | 7.2909 | 0.072909 | 6.156399 | 0.06156399 | 5.280515 | 0.05280515
| 463 | 7.491753 | 0.07491753 | 6.386158 | 0.06386158 | 5.500088 | 0.05500088
| 464 | 7.689904 | 0.07689904 | 6.598545 | 0.06598545 | 5.707567 | 0.05707567
| 465 | 7.917149 | 0.07917149 | 6.844935 | 0.06844935 | 5.933553 | 0.05933553
| 466 | 8.12009 | 0.0812009 | 7.08143 | 0.0708143 | 6.171523 | 0.06171523
| 467 | 8.344811 | 0.08344811 | 7.327996 | 0.07327996 | 6.420559 | 0.06420559
| 468 | 8.556699 | 0.08556699 | 7.552729 | 0.07552729 | 6.62685 | 0.0662685
| 469 | 8.767083 | 0.08767083 | 7.778918 | 0.07778918 | 6.85005 | 0.0685005
| 470 | 8.972901 | 0.08972901 | 8.006921 | 0.08006921 | 7.051756 | 0.07051756
| 471 | 9.192168 | 0.09192168 | 8.246117 | 0.08246117 | 7.26884 | 0.0726884
| 472 | 9.386424 | 0.09386424 | 8.468088 | 0.08468088 | 7.476433 | 0.07476433
| 473 | 9.606229 | 0.09606229 | 8.708361 | 0.08708361 | 7.693972 | 0.07693972
| 474 | 9.806481 | 0.09806481 | 8.940711 | 0.08940711 | 7.917529 | 0.07917529
| 475 | 10.04238 | 0.1004238 | 9.201264 | 0.09201264 | 8.165525 | 0.08165525
| 476 | 10.27079 | 0.1027079 | 9.462225 | 0.09462225 | 8.390808 | 0.08390808
| 477 | 10.52768 | 0.1052768 | 9.739429 | 0.09739429 | 8.637938 | 0.08637938
| 478 | 10.76678 | 0.1076678 | 10.01414 | 0.1001414 | 8.890573 | 0.08890573
| 479 | 11.02682 | 0.1102682 | 10.31788 | 0.1031788 | 9.168859 | 0.09168859
| 480 | 11.28864 | 0.1128864 | 10.60444 | 0.1060444 | 9.435583 | 0.09435583
| 481 | 11.56412 | 0.1156412 | 10.91229 | 0.1091229 | 9.724566 | 0.09724566
| 482 | 11.83563 | 0.1183563 | 11.2227 | 0.112227 | 10.02083 | 0.1002083
| 483 | 12.133 | 0.12133 | 11.54795 | 0.1154795 | 10.33096 | 0.1033096
| 484 | 12.4267 | 0.124267 | 11.87724 | 0.1187724 | 10.64678 | 0.1064678
| 485 | 12.73958 | 0.1273958 | 12.2341 | 0.122341 | 10.99547 | 0.1099547
| 486 | 13.02955 | 0.1302955 | 12.56207 | 0.1256207 | 11.33852 | 0.1133852
| 487 | 13.33786 | 0.1333786 | 12.89746 | 0.1289746 | 11.68595 | 0.1168595
| 488 | 13.62272 | 0.1362272 | 13.19513 | 0.1319513 | 12.02651 | 0.1202651
| 489 | 13.90592 | 0.1390592 | 13.5043 | 0.135043 | 12.35556 | 0.1235556
| 490 | 14.17867 | 0.1417867 | 13.79066 | 0.1379066 | 12.67794 | 0.1267794
| 491 | 14.45479 | 0.1445479 | 14.09143 | 0.1409143 | 13.02818 | 0.1302818
| 492 | 14.70649 | 0.1470649 | 14.36835 | 0.1436835 | 13.3757 | 0.133757
| 493 | 14.97885 | 0.1497885 | 14.66991 | 0.1466991 | 13.73467 | 0.1373467
| 494 | 15.23625 | 0.1523625 | 14.9521 | 0.149521 | 14.11559 | 0.1411559
| 495 | 15.51642 | 0.1551642 | 15.26442 | 0.1526442 | 14.53529 | 0.1453529
| 496 | 15.80005 | 0.1580005 | 15.55368 | 0.1555368 | 14.93356 | 0.1493356
| 497 | 16.09183 | 0.1609183 | 15.85734 | 0.1585734 | 15.35811 | 0.1535811
| 498 | 16.36541 | 0.1636541 | 16.14885 | 0.1614885 | 15.80069 | 0.1580069
| 499 | 16.66474 | 0.1666474 | 16.4659 | 0.164659 | 16.27814 | 0.1627814
| 500 | 16.94688 | 0.1694688 | 16.76131 | 0.1676131 | 16.75972 | 0.1675972
| 501 | 17.24896 | 0.1724896 | 17.08447 | 0.1708447 | 17.28164 | 0.1728164
| 502 | 17.54294 | 0.1754294 | 17.40278 | 0.1740278 | 17.81925 | 0.1781925
| 503 | 17.84106 | 0.1784106 | 17.71678 | 0.1771678 | 18.36946 | 0.1836946
| 504 | 18.11752 | 0.1811752 | 18.04622 | 0.1804622 | 18.93713 | 0.1893713
| 505 | 18.41082 | 0.1841082 | 18.37197 | 0.1837197 | 19.54925 | 0.1954925
| 506 | 18.71015 | 0.1871015 | 18.70053 | 0.1870053 | 20.1623 | 0.201623
| 507 | 18.99959 | 0.1899959 | 19.01651 | 0.1901651 | 20.76099 | 0.2076099
| 508 | 19.25794 | 0.1925794 | 19.30947 | 0.1930947 | 21.3607 | 0.213607
| 509 | 19.51773 | 0.1951773 | 19.61492 | 0.1961492 | 21.93429 | 0.2193429
| 510 | 19.75908 | 0.1975908 | 19.90078 | 0.1990078 | 22.5064 | 0.225064
| 511 | 20.00834 | 0.2000834 | 20.20745 | 0.2020745 | 23.07633 | 0.2307633
| 512 | 20.23983 | 0.2023983 | 20.49205 | 0.2049205 | 23.61818 | 0.2361818
| 513 | 20.47157 | 0.2047157 | 20.77143 | 0.2077143 | 24.17475 | 0.2417475
| 514 | 20.70167 | 0.2070167 | 21.08329 | 0.2108329 | 24.75951 | 0.2475951
| 515 | 20.95783 | 0.2095783 | 21.40354 | 0.2140354 | 25.34474 | 0.2534474
| 516 | 21.1862 | 0.211862 | 21.71167 | 0.2171167 | 25.91303 | 0.2591303
| 517 | 21.43272 | 0.2143272 | 22.05094 | 0.2205094 | 26.50959 | 0.2650959
| 518 | 21.67354 | 0.2167354 | 22.40337 | 0.2240337 | 27.10019 | 0.2710019
| 519 | 21.92553 | 0.2192553 | 22.76703 | 0.2276703 | 27.69946 | 0.2769946
| 520 | 22.18171 | 0.2218171 | 23.14823 | 0.2314823 | 28.28394 | 0.2828394
| 521 | 22.44706 | 0.2244706 | 23.55467 | 0.2355467 | 28.8814 | 0.288814
| 522 | 22.71812 | 0.2271812 | 23.97338 | 0.2397338 | 29.4603 | 0.294603
| 523 | 22.98934 | 0.2298934 | 24.40127 | 0.2440127 | 30.01833 | 0.3001833
| 524 | 23.24728 | 0.2324728 | 24.85014 | 0.2485014 | 30.54983 | 0.3054983
| 525 | 23.52857 | 0.2352857 | 25.31063 | 0.2531063 | 31.06587 | 0.3106587
| 526 | 23.79415 | 0.2379415 | 25.78047 | 0.2578047 | 31.56381 | 0.3156381
| 527 | 24.06173 | 0.2406173 | 26.24245 | 0.2624245 | 32.02109 | 0.3202109
| 528 | 24.32284 | 0.2432284 | 26.71573 | 0.2671573 | 32.44707 | 0.3244707
| 529 | 24.58944 | 0.2458944 | 27.19481 | 0.2719481 | 32.82709 | 0.3282709
| 530 | 24.85388 | 0.2485388 | 27.67962 | 0.2767962 | 33.20463 | 0.3320463
| 531 | 25.12127 | 0.2512127 | 28.18071 | 0.2818071 | 33.53996 | 0.3353996
| 532 | 25.37107 | 0.2537107 | 28.65845 | 0.2865845 | 33.85112 | 0.3385112
| 533 | 25.62396 | 0.2562396 | 29.15497 | 0.2915497 | 34.13973 | 0.3413973
| 534 | 25.89113 | 0.2589113 | 29.67314 | 0.2967314 | 34.42113 | 0.3442113
| 535 | 26.17052 | 0.2617052 | 30.2094 | 0.302094 | 34.70222 | 0.3470222
| 536 | 26.44958 | 0.2644958 | 30.76489 | 0.3076489 | 34.97207 | 0.3497207
| 537 | 26.75167 | 0.2675167 | 31.35613 | 0.3135613 | 35.2408 | 0.352408
| 538 | 27.05604 | 0.2705604 | 31.97296 | 0.3197296 | 35.49818 | 0.3549818
| 539 | 27.39354 | 0.2739354 | 32.63451 | 0.3263451 | 35.76893 | 0.3576893
| 540 | 27.73433 | 0.2773433 | 33.31 | 0.3331 | 36.03406 | 0.3603406
| 541 | 28.08488 | 0.2808488 | 33.95693 | 0.3395693 | 36.21255 | 0.3621255
| 542 | 28.44555 | 0.2844555 | 34.66053 | 0.3466053 | 36.47531 | 0.3647531
| 543 | 28.81815 | 0.2881815 | 35.42258 | 0.3542258 | 36.74721 | 0.3674721
| 544 | 29.21053 | 0.2921053 | 36.21701 | 0.3621701 | 37.02763 | 0.3702763
| 545 | 29.64298 | 0.2964298 | 37.02035 | 0.3702035 | 37.31011 | 0.3731011
| 546 | 30.04778 | 0.3004778 | 37.82301 | 0.3782301 | 37.62307 | 0.3762307
| 547 | 30.4612 | 0.304612 | 38.60732 | 0.3860732 | 37.93273 | 0.3793273
| 548 | 30.88283 | 0.3088283 | 39.36187 | 0.3936187 | 38.23888 | 0.3823888
| 549 | 31.28459 | 0.3128459 | 40.10517 | 0.4010517 | 38.54632 | 0.3854632
| 550 | 31.70871 | 0.3170871 | 40.86423 | 0.4086423 | 38.85225 | 0.3885225
| 551 | 32.30708 | 0.3230708 | 41.8732 | 0.418732 | 39.28485 | 0.3928485
| 552 | 32.46615 | 0.3246615 | 42.22601 | 0.4222601 | 39.42764 | 0.3942764
| 553 | 32.95452 | 0.3295452 | 42.96208 | 0.4296208 | 39.7699 | 0.397699
| 554 | 33.40281 | 0.3340281 | 43.62888 | 0.4362888 | 40.11972 | 0.4011972
| 555 | 33.86621 | 0.3386621 | 44.34031 | 0.4434031 | 40.48266 | 0.4048266
| 556 | 34.3246 | 0.343246 | 45.06057 | 0.4506057 | 40.8889 | 0.408889
| 557 | 34.84675 | 0.3484675 | 45.83036 | 0.4583036 | 41.36352 | 0.4136352
| 558 | 35.34254 | 0.3534254 | 46.47536 | 0.4647536 | 41.81197 | 0.4181197
| 559 | 35.89715 | 0.3589715 | 47.19985 | 0.4719985 | 42.28379 | 0.4228379
| 560 | 36.40582 | 0.3640582 | 47.86239 | 0.4786239 | 42.78714 | 0.4278714
| 561 | 37.01132 | 0.3701132 | 48.53286 | 0.4853286 | 43.37141 | 0.4337141
| 562 | 37.57133 | 0.3757133 | 49.18225 | 0.4918225 | 43.96355 | 0.4396355
| 563 | 38.20795 | 0.3820795 | 49.83633 | 0.4983633 | 44.60661 | 0.4460661
| 564 | 38.81494 | 0.3881494 | 50.44111 | 0.5044111 | 45.28298 | 0.4528298
| 565 | 39.47306 | 0.3947306 | 51.06062 | 0.5106062 | 45.99812 | 0.4599812
| 566 | 40.10284 | 0.4010284 | 51.58403 | 0.5158403 | 46.78493 | 0.4678493
| 567 | 40.74002 | 0.4074002 | 52.087 | 0.52087 | 47.56571 | 0.4756571
| 568 | 41.29604 | 0.4129604 | 52.47577 | 0.5247577 | 48.32549 | 0.4832549
| 569 | 41.9597 | 0.419597 | 52.88313 | 0.5288313 | 49.12066 | 0.4912066
| 570 | 42.6013 | 0.426013 | 53.26251 | 0.5326251 | 49.91109 | 0.4991109
| 571 | 43.25037 | 0.4325037 | 53.60022 | 0.5360022 | 50.72706 | 0.5072706
| 572 | 43.81277 | 0.4381277 | 53.87138 | 0.5387138 | 51.48404 | 0.5148404
| 573 | 44.43528 | 0.4443528 | 54.13851 | 0.5413851 | 52.30518 | 0.5230518
| 574 | 45.05636 | 0.4505636 | 54.34524 | 0.5434524 | 53.17576 | 0.5317576
| 575 | 45.6788 | 0.456788 | 54.56526 | 0.5456526 | 54.04741 | 0.5404741
| 576 | 46.32369 | 0.4632369 | 54.74033 | 0.5474033 | 54.96877 | 0.5496877
| 577 | 47.00321 | 0.4700321 | 54.8964 | 0.548964 | 55.92291 | 0.5592291
| 578 | 47.63551 | 0.4763551 | 55.03781 | 0.5503781 | 56.88732 | 0.5688732
| 579 | 48.32892 | 0.4832892 | 55.14224 | 0.5514224 | 57.91578 | 0.5791578
| 580 | 48.99341 | 0.4899341 | 55.19635 | 0.5519635 | 58.9481 | 0.589481
| 581 | 49.68906 | 0.4968906 | 55.29356 | 0.5529356 | 60.0204 | 0.600204
| 582 | 50.34711 | 0.5034711 | 55.30535 | 0.5530535 | 61.09715 | 0.6109715
| 583 | 51.03797 | 0.5103797 | 55.33221 | 0.5533221 | 62.21335 | 0.6221335
| 584 | 51.71391 | 0.5171391 | 55.34679 | 0.5534679 | 63.32162 | 0.6332162
| 585 | 52.36636 | 0.5236636 | 55.3386 | 0.553386 | 64.44255 | 0.6444255
| 586 | 53.03547 | 0.5303547 | 55.29358 | 0.5529358 | 65.60983 | 0.6560983
| 587 | 53.65751 | 0.5365751 | 55.29299 | 0.5529299 | 66.65683 | 0.6665683
| 588 | 54.22689 | 0.5422689 | 55.22788 | 0.5522788 | 67.65393 | 0.6765393
| 589 | 54.80876 | 0.5480876 | 55.1995 | 0.551995 | 68.63635 | 0.6863635
| 590 | 55.38675 | 0.5538675 | 55.15333 | 0.5515333 | 69.53206 | 0.6953206
| 591 | 55.90858 | 0.5590858 | 55.10285 | 0.5510285 | 70.36529 | 0.7036529
| 592 | 56.3584 | 0.563584 | 55.0364 | 0.550364 | 71.10439 | 0.7110439
| 593 | 56.8654 | 0.568654 | 55.01405 | 0.5501405 | 71.84493 | 0.7184493
| 594 | 57.27749 | 0.5727749 | 54.93273 | 0.5493273 | 72.55144 | 0.7255144
| 595 | 57.73955 | 0.5773955 | 54.91623 | 0.5491623 | 73.30417 | 0.7330417
| 596 | 58.22084 | 0.5822084 | 54.91065 | 0.5491065 | 74.00018 | 0.7400018
| 597 | 58.63033 | 0.5863033 | 54.89408 | 0.5489408 | 74.58965 | 0.7458965
| 598 | 59.01693 | 0.5901693 | 54.85881 | 0.5485881 | 75.13368 | 0.7513368
| 599 | 59.4242 | 0.594242 | 54.8392 | 0.548392 | 75.62067 | 0.7562067
| 600 | 59.78027 | 0.5978027 | 54.83197 | 0.5483197 | 76.04768 | 0.7604768
| 601 | 60.1094 | 0.601094 | 54.83611 | 0.5483611 | 76.41995 | 0.7641995
| 602 | 60.41491 | 0.6041491 | 54.85159 | 0.5485159 | 76.70272 | 0.7670272
| 603 | 60.7188 | 0.607188 | 54.87609 | 0.5487609 | 76.93622 | 0.7693622
| 604 | 60.97091 | 0.6097091 | 54.9228 | 0.549228 | 77.09685 | 0.7709685
| 605 | 61.22383 | 0.6122383 | 55.00418 | 0.5500418 | 77.19392 | 0.7719392
| 606 | 61.4376 | 0.614376 | 55.09166 | 0.5509166 | 77.21415 | 0.7721415
| 607 | 61.64316 | 0.6164316 | 55.19414 | 0.5519414 | 77.16102 | 0.7716102
| 608 | 61.76043 | 0.6176043 | 55.2849 | 0.552849 | 77.02533 | 0.7702533
| 609 | 61.90524 | 0.6190524 | 55.42108 | 0.5542108 | 76.83108 | 0.7683108
| 610 | 62.01744 | 0.6201744 | 55.56068 | 0.5556068 | 76.64376 | 0.7664376
| 611 | 62.10269 | 0.6210269 | 55.75807 | 0.5575807 | 76.43979 | 0.7643979
| 612 | 62.15932 | 0.6215932 | 55.913 | 0.55913 | 76.21188 | 0.7621188
| 613 | 62.23015 | 0.6223015 | 56.1043 | 0.561043 | 75.92304 | 0.7592304
| 614 | 62.26753 | 0.6226753 | 56.29675 | 0.5629675 | 75.59171 | 0.7559171
| 615 | 62.31963 | 0.6231963 | 56.52282 | 0.5652282 | 75.24049 | 0.7524049
| 616 | 62.32691 | 0.6232691 | 56.78117 | 0.5678117 | 74.8648 | 0.748648
| 617 | 62.30744 | 0.6230744 | 57.0531 | 0.570531 | 74.44231 | 0.7444231
| 618 | 62.28745 | 0.6228745 | 57.35066 | 0.5735066 | 73.96664 | 0.7396664
| 619 | 62.23497 | 0.6223497 | 57.6569 | 0.576569 | 73.5098 | 0.735098
| 620 | 62.20589 | 0.6220589 | 57.99031 | 0.5799031 | 73.02685 | 0.7302685
| 621 | 62.1363 | 0.621363 | 58.34986 | 0.5834986 | 72.53501 | 0.7253501
| 622 | 62.05626 | 0.6205626 | 58.74583 | 0.5874583 | 72.03208 | 0.7203208
| 623 | 61.97655 | 0.6197655 | 59.14426 | 0.5914426 | 71.4849 | 0.714849
| 624 | 61.87654 | 0.6187654 | 59.59845 | 0.5959845 | 70.95225 | 0.7095225
| 625 | 61.79027 | 0.6179027 | 60.10062 | 0.6010062 | 70.4113 | 0.704113
| 626 | 61.66912 | 0.6166912 | 60.60049 | 0.6060049 | 69.88722 | 0.6988722
| 627 | 61.58828 | 0.6158828 | 61.09426 | 0.6109426 | 69.37003 | 0.6937003
| 628 | 61.48268 | 0.6148268 | 61.59361 | 0.6159361 | 68.9021 | 0.689021
| 629 | 61.38877 | 0.6138877 | 62.08985 | 0.6208985 | 68.43792 | 0.6843792
| 630 | 61.2531 | 0.612531 | 62.57342 | 0.6257342 | 67.97848 | 0.6797848
| 631 | 61.15926 | 0.6115926 | 63.06518 | 0.6306518 | 67.55296 | 0.6755296
| 632 | 61.0558 | 0.610558 | 63.55236 | 0.6355236 | 67.18265 | 0.6718265
| 633 | 60.94421 | 0.6094421 | 64.06677 | 0.6406677 | 66.8327 | 0.668327
| 634 | 60.83204 | 0.6083204 | 64.64366 | 0.6464366 | 66.45805 | 0.6645805
| 635 | 60.75184 | 0.6075184 | 65.21929 | 0.6521929 | 66.14111 | 0.6614111
| 636 | 60.62097 | 0.6062097 | 65.78661 | 0.6578661 | 65.78069 | 0.6578069
| 637 | 60.55056 | 0.6055056 | 66.40903 | 0.6640903 | 65.47224 | 0.6547224
| 638 | 60.428 | 0.60428 | 67.04175 | 0.6704175 | 65.15306 | 0.6515306
| 639 | 60.35278 | 0.6035278 | 67.69725 | 0.6769725 | 64.86504 | 0.6486504
| 640 | 60.23666 | 0.6023666 | 68.38018 | 0.6838018 | 64.58295 | 0.6458295
| 641 | 60.15193 | 0.6015193 | 69.10066 | 0.6910066 | 64.32082 | 0.6432082
| 642 | 60.06817 | 0.6006817 | 69.79476 | 0.6979476 | 64.06618 | 0.6406618
| 643 | 59.98569 | 0.5998569 | 70.50175 | 0.7050175 | 63.85338 | 0.6385338
| 644 | 59.90316 | 0.5990316 | 71.27574 | 0.7127574 | 63.6595 | 0.636595
| 645 | 59.84022 | 0.5984022 | 72.03927 | 0.7203927 | 63.51647 | 0.6351647
| 646 | 59.78668 | 0.5978668 | 72.81134 | 0.7281134 | 63.35678 | 0.6335678
| 647 | 59.74375 | 0.5974375 | 73.55542 | 0.7355542 | 63.22846 | 0.6322846
| 648 | 59.69298 | 0.5969298 | 74.29348 | 0.7429348 | 63.15113 | 0.6315113
| 649 | 59.6851 | 0.596851 | 75.00218 | 0.7500218 | 63.09116 | 0.6309116
| 650 | 59.63914 | 0.5963914 | 75.6994 | 0.756994 | 63.05101 | 0.6305101
| 651 | 59.67178 | 0.5967178 | 76.36022 | 0.7636022 | 63.05563 | 0.6305563
| 652 | 59.61231 | 0.5961231 | 76.95802 | 0.7695802 | 63.02978 | 0.6302978
| 653 | 59.65569 | 0.5965569 | 77.63674 | 0.7763674 | 63.0632 | 0.630632
| 654 | 59.63443 | 0.5963443 | 78.27006 | 0.7827006 | 63.08822 | 0.6308822
| 655 | 59.67748 | 0.5967748 | 78.90604 | 0.7890604 | 63.18018 | 0.6318018
| 656 | 59.66904 | 0.5966904 | 79.57035 | 0.7957035 | 63.24755 | 0.6324755
| 657 | 59.73788 | 0.5973788 | 80.21458 | 0.8021458 | 63.34111 | 0.6334111
| 658 | 59.7951 | 0.597951 | 80.86094 | 0.8086094 | 63.47403 | 0.6347403
| 659 | 59.83984 | 0.5983984 | 81.50329 | 0.8150329 | 63.61883 | 0.6361883
| 660 | 59.91748 | 0.5991748 | 82.14335 | 0.8214335 | 63.80415 | 0.6380415
| 661 | 60.01722 | 0.6001722 | 82.77781 | 0.8277781 | 64.0098 | 0.640098
| 662 | 60.10533 | 0.6010533 | 83.38605 | 0.8338605 | 64.24111 | 0.6424111
| 663 | 60.21115 | 0.6021115 | 83.95066 | 0.8395066 | 64.50078 | 0.6450078
| 664 | 60.31664 | 0.6031664 | 84.51754 | 0.8451754 | 64.76007 | 0.6476007
| 665 | 60.46046 | 0.6046046 | 85.05261 | 0.8505261 | 65.06067 | 0.6506067
| 666 | 60.57341 | 0.6057341 | 85.54128 | 0.8554128 | 65.36165 | 0.6536165
| 667 | 60.74197 | 0.6074197 | 85.99976 | 0.8599976 | 65.66982 | 0.6566982
| 668 | 60.88504 | 0.6088504 | 86.43469 | 0.8643469 | 66.02593 | 0.6602593
| 669 | 61.05676 | 0.6105676 | 86.80233 | 0.8680233 | 66.37009 | 0.6637009
| 670 | 61.20631 | 0.6120631 | 87.12821 | 0.8712821 | 66.69478 | 0.6669478
| 671 | 61.38307 | 0.6138307 | 87.45054 | 0.8745054 | 67.0772 | 0.670772
| 672 | 61.54606 | 0.6154606 | 87.7003 | 0.877003 | 67.41771 | 0.6741771
| 673 | 61.72069 | 0.6172069 | 87.93882 | 0.8793882 | 67.81379 | 0.6781379
| 674 | 61.90991 | 0.6190991 | 88.15277 | 0.8815277 | 68.20441 | 0.6820441
| 675 | 62.12666 | 0.6212666 | 88.35317 | 0.8835317 | 68.64832 | 0.6864832
| 676 | 62.34048 | 0.6234048 | 88.50468 | 0.8850468 | 69.11298 | 0.6911298
| 677 | 62.58831 | 0.6258831 | 88.661 | 0.88661 | 69.58161 | 0.6958161
| 678 | 62.8108 | 0.628108 | 88.76225 | 0.8876225 | 70.06688 | 0.7006688
| 679 | 63.06532 | 0.6306532 | 88.80829 | 0.8880829 | 70.57265 | 0.7057265
| 680 | 63.32801 | 0.6332801 | 88.83314 | 0.8883314 | 71.07868 | 0.7107868
| 681 | 63.61556 | 0.6361556 | 88.8393 | 0.888393 | 71.64351 | 0.7164351
| 682 | 63.90498 | 0.6390498 | 88.80153 | 0.8880153 | 72.21686 | 0.7221686
| 683 | 64.22729 | 0.6422729 | 88.7462 | 0.887462 | 72.78883 | 0.7278883
| 684 | 64.52852 | 0.6452852 | 88.62807 | 0.8862807 | 73.3846 | 0.733846
| 685 | 64.8479 | 0.648479 | 88.49294 | 0.8849294 | 73.96942 | 0.7396942
| 686 | 65.17212 | 0.6517212 | 88.29998 | 0.8829998 | 74.56131 | 0.7456131
| 687 | 65.5305 | 0.655305 | 88.13493 | 0.8813493 | 75.18253 | 0.7518253
| 688 | 65.87259 | 0.6587259 | 87.91646 | 0.8791646 | 75.80379 | 0.7580379
| 689 | 66.22085 | 0.6622085 | 87.69891 | 0.8769891 | 76.38726 | 0.7638726
| 690 | 66.55726 | 0.6655726 | 87.47328 | 0.8747328 | 76.9501 | 0.769501
| 691 | 66.92101 | 0.6692101 | 87.23931 | 0.8723931 | 77.52033 | 0.7752033
| 692 | 67.22922 | 0.6722922 | 86.94142 | 0.8694142 | 78.07875 | 0.7807875
| 693 | 67.56759 | 0.6756759 | 86.64486 | 0.8664486 | 78.63162 | 0.7863162
| 694 | 67.907 | 0.67907 | 86.31122 | 0.8631122 | 79.1753 | 0.791753
| 695 | 68.29308 | 0.6829308 | 85.99375 | 0.8599375 | 79.77345 | 0.7977345
| 696 | 68.66658 | 0.6866658 | 85.67898 | 0.8567898 | 80.33714 | 0.8033714
| 697 | 69.03021 | 0.6903021 | 85.3014 | 0.853014 | 80.91838 | 0.8091838
| 698 | 69.43169 | 0.6943169 | 84.89166 | 0.8489166 | 81.46889 | 0.8146889
| 699 | 69.83708 | 0.6983708 | 84.47714 | 0.8447714 | 82.07415 | 0.8207415
| 700 | 70.26579 | 0.7026579 | 84.07443 | 0.8407443 | 82.63327 | 0.8263327
| 701 | 70.73082 | 0.7073082 | 83.618 | 0.83618 | 83.17058 | 0.8317058
| 702 | 71.16028 | 0.7116028 | 83.16296 | 0.8316296 | 83.76933 | 0.8376933
| 703 | 71.67068 | 0.7167068 | 82.69773 | 0.8269773 | 84.36972 | 0.8436972
| 704 | 72.1382 | 0.721382 | 82.23863 | 0.8223863 | 84.97128 | 0.8497128
| 705 | 72.62327 | 0.7262327 | 81.77766 | 0.8177766 | 85.52834 | 0.8552834
| 706 | 73.0769 | 0.730769 | 81.32016 | 0.8132016 | 86.05377 | 0.8605377
| 707 | 73.52794 | 0.7352794 | 80.86788 | 0.8086788 | 86.54102 | 0.8654102
| 708 | 73.96675 | 0.7396675 | 80.39957 | 0.8039957 | 86.97805 | 0.8697805
| 709 | 74.42444 | 0.7442444 | 79.97841 | 0.7997841 | 87.41465 | 0.8741465
| 710 | 74.85386 | 0.7485386 | 79.54978 | 0.7954978 | 87.82835 | 0.8782835
| 711 | 75.29562 | 0.7529562 | 79.14619 | 0.7914619 | 88.1953 | 0.881953
| 712 | 75.70318 | 0.7570318 | 78.72629 | 0.7872629 | 88.55824 | 0.8855824
| 713 | 76.14058 | 0.7614058 | 78.31558 | 0.7831558 | 88.88599 | 0.8888599
| 714 | 76.55091 | 0.7655091 | 77.89525 | 0.7789525 | 89.19306 | 0.8919306
| 715 | 76.98392 | 0.7698392 | 77.49481 | 0.7749481 | 89.49876 | 0.8949876
| 716 | 77.41283 | 0.7741283 | 77.08083 | 0.7708083 | 89.76228 | 0.8976228
| 717 | 77.85205 | 0.7785205 | 76.67185 | 0.7667185 | 90.00958 | 0.9000958
| 718 | 78.3045 | 0.783045 | 76.24312 | 0.7624312 | 90.23941 | 0.9023941
| 719 | 78.75852 | 0.7875852 | 75.81796 | 0.7581796 | 90.42452 | 0.9042452
| 720 | 79.23616 | 0.7923616 | 75.42528 | 0.7542528 | 90.64118 | 0.9064118
| 721 | 79.68741 | 0.7968741 | 74.99641 | 0.7499641 | 90.79312 | 0.9079312
| 722 | 80.16248 | 0.8016248 | 74.57281 | 0.7457281 | 90.92651 | 0.9092651
| 723 | 80.65029 | 0.8065029 | 74.17776 | 0.7417776 | 91.02941 | 0.9102941
| 724 | 81.10279 | 0.8110279 | 73.76742 | 0.7376742 | 91.09363 | 0.9109363
| 725 | 81.5899 | 0.815899 | 73.39128 | 0.7339128 | 91.14494 | 0.9114494
| 726 | 82.0494 | 0.820494 | 73.02068 | 0.7302068 | 91.14697 | 0.9114697
| 727 | 82.47762 | 0.8247762 | 72.65283 | 0.7265283 | 91.14917 | 0.9114917
| 728 | 82.87901 | 0.8287901 | 72.32701 | 0.7232701 | 91.08599 | 0.9108599
| 729 | 83.30068 | 0.8330068 | 72.02312 | 0.7202312 | 91.019 | 0.91019
| 730 | 83.67103 | 0.8367103 | 71.70892 | 0.7170892 | 90.94476 | 0.9094476
| 731 | 84.03366 | 0.8403366 | 71.4131 | 0.714131 | 90.80644 | 0.9080644
| 732 | 84.37981 | 0.8437981 | 71.15204 | 0.7115204 | 90.68185 | 0.9068185
| 733 | 84.70152 | 0.8470152 | 70.87307 | 0.7087307 | 90.49703 | 0.9049703
| 734 | 85.04315 | 0.8504315 | 70.59934 | 0.7059934 | 90.32618 | 0.9032618
| 735 | 85.39867 | 0.8539867 | 70.37195 | 0.7037195 | 90.13745 | 0.9013745
| 736 | 85.7284 | 0.857284 | 70.1111 | 0.701111 | 89.91099 | 0.8991099
| 737 | 86.06036 | 0.8606036 | 69.86397 | 0.6986397 | 89.68224 | 0.8968224
| 738 | 86.37461 | 0.8637461 | 69.61191 | 0.6961191 | 89.38773 | 0.8938773
| 739 | 86.69261 | 0.8669261 | 69.38637 | 0.6938637 | 89.09762 | 0.8909762
| 740 | 87.0374 | 0.870374 | 69.15336 | 0.6915336 | 88.7942 | 0.887942
| 741 | 87.29822 | 0.8729822 | 68.91368 | 0.6891368 | 88.44243 | 0.8844243
| 742 | 87.60161 | 0.8760161 | 68.70808 | 0.6870808 | 88.11076 | 0.8811076
| 743 | 87.91568 | 0.8791568 | 68.51691 | 0.6851691 | 87.73175 | 0.8773175
| 744 | 88.15985 | 0.8815985 | 68.27675 | 0.6827675 | 87.26791 | 0.8726791
| 745 | 88.3602 | 0.883602 | 68.06619 | 0.6806619 | 86.77007 | 0.8677007
| 746 | 88.6658 | 0.886658 | 67.96128 | 0.6796128 | 86.40241 | 0.8640241
| 747 | 88.919 | 0.88919 | 67.82963 | 0.6782963 | 86.02333 | 0.8602333
| 748 | 89.15291 | 0.8915291 | 67.72635 | 0.6772635 | 85.63355 | 0.8563355
| 749 | 89.36802 | 0.8936802 | 67.61592 | 0.6761592 | 85.24082 | 0.8524082
| 750 | 89.5787 | 0.895787 | 67.53688 | 0.6753688 | 84.85814 | 0.8485814
| 751 | 89.69329 | 0.8969329 | 67.39155 | 0.6739155 | 84.4174 | 0.844174
| 752 | 89.83448 | 0.8983448 | 67.32649 | 0.6732649 | 84.06175 | 0.8406175
| 753 | 89.96631 | 0.8996631 | 67.2442 | 0.672442 | 83.67825 | 0.8367825
| 754 | 90.07313 | 0.9007313 | 67.17161 | 0.6717161 | 83.2289 | 0.832289
| 755 | 90.18763 | 0.9018763 | 67.11106 | 0.6711106 | 82.79603 | 0.8279603
| 756 | 90.31383 | 0.9031383 | 67.07971 | 0.6707971 | 82.39092 | 0.8239092
| 757 | 90.3665 | 0.903665 | 67.00321 | 0.6700321 | 81.96189 | 0.8196189
| 758 | 90.4282 | 0.904282 | 66.97293 | 0.6697293 | 81.53444 | 0.8153444
| 759 | 90.50715 | 0.9050715 | 66.94967 | 0.6694967 | 81.08389 | 0.8108389
| 760 | 90.5483 | 0.905483 | 66.91603 | 0.6691603 | 80.64947 | 0.8064947
| 761 | 90.56947 | 0.9056947 | 66.93561 | 0.6693561 | 80.19897 | 0.8019897
| 762 | 90.57688 | 0.9057688 | 66.91839 | 0.6691839 | 79.71928 | 0.7971928
| 763 | 90.62481 | 0.9062481 | 66.93299 | 0.6693299 | 79.25794 | 0.7925794
| 764 | 90.5972 | 0.905972 | 66.93768 | 0.6693768 | 78.78029 | 0.7878029
| 765 | 90.56116 | 0.9056116 | 66.98475 | 0.6698475 | 78.3077 | 0.783077
| 766 | 90.55232 | 0.9055232 | 67.02399 | 0.6702399 | 77.87715 | 0.7787715
| 767 | 90.51394 | 0.9051394 | 67.09614 | 0.6709614 | 77.46711 | 0.7746711
| 768 | 90.48422 | 0.9048422 | 67.15321 | 0.6715321 | 77.04659 | 0.7704659
| 769 | 90.40791 | 0.9040791 | 67.20514 | 0.6720514 | 76.63363 | 0.7663363
| 770 | 90.33449 | 0.9033449 | 67.28049 | 0.6728049 | 76.23881 | 0.7623881
| 771 | 90.24026 | 0.9024026 | 67.35427 | 0.6735427 | 75.84699 | 0.7584699
| 772 | 90.12352 | 0.9012352 | 67.4142 | 0.674142 | 75.51465 | 0.7551465
| 773 | 90.00446 | 0.9000446 | 67.50369 | 0.6750369 | 75.13509 | 0.7513509
| 774 | 89.87135 | 0.8987135 | 67.59935 | 0.6759935 | 74.79018 | 0.7479018
| 775 | 89.75628 | 0.8975628 | 67.7053 | 0.677053 | 74.451 | 0.74451
| 776 | 89.63061 | 0.8963061 | 67.81303 | 0.6781303 | 74.10222 | 0.7410222
| 777 | 89.47376 | 0.8947376 | 67.94602 | 0.6794602 | 73.76631 | 0.7376631
| 778 | 89.28351 | 0.8928351 | 68.04477 | 0.6804477 | 73.41755 | 0.7341755
| 779 | 89.1533 | 0.891533 | 68.19359 | 0.6819359 | 73.07966 | 0.7307966
| 780 | 88.95257 | 0.8895257 | 68.34414 | 0.6834414 | 72.72552 | 0.7272552
| 781 | 88.76618 | 0.8876618 | 68.53024 | 0.6853024 | 72.39516 | 0.7239516
| 782 | 88.56813 | 0.8856813 | 68.71662 | 0.6871662 | 72.07626 | 0.7207626
| 783 | 88.35375 | 0.8835375 | 68.90978 | 0.6890978 | 71.76091 | 0.7176091
| 784 | 88.09835 | 0.8809835 | 69.09643 | 0.6909643 | 71.45713 | 0.7145713
| 785 | 87.90235 | 0.8790235 | 69.30799 | 0.6930799 | 71.16231 | 0.7116231
| 786 | 87.64739 | 0.8764739 | 69.5049 | 0.695049 | 70.85191 | 0.7085191
| 787 | 87.42206 | 0.8742206 | 69.69693 | 0.6969693 | 70.54866 | 0.7054866
| 788 | 87.20808 | 0.8720808 | 69.91333 | 0.6991333 | 70.32967 | 0.7032967
| 789 | 86.96456 | 0.8696456 | 70.13491 | 0.7013491 | 70.07997 | 0.7007997
| 790 | 86.72653 | 0.8672653 | 70.35656 | 0.7035656 | 69.84793 | 0.6984793
| 791 | 86.46816 | 0.8646816 | 70.5822 | 0.705822 | 69.62559 | 0.6962559
| 792 | 86.23696 | 0.8623696 | 70.7836 | 0.707836 | 69.41497 | 0.6941497
| 793 | 85.9638 | 0.859638 | 70.98567 | 0.7098567 | 69.22323 | 0.6922323
| 794 | 85.73321421 | 0.8573321421 | 71.21884 | 0.7121884 | 69.02768 | 0.6902768
| 795 | 85.49499 | 0.8549499 | 71.4391 | 0.714391 | 68.83782 | 0.6883782
| 796 | 85.21514 | 0.8521514 | 71.67989 | 0.7167989 | 68.6123 | 0.686123
| 797 | 84.93709 | 0.8493709 | 71.94266 | 0.7194266 | 68.45971 | 0.6845971
| 798 | 84.70295 | 0.8470295 | 72.20718 | 0.7220718 | 68.296 | 0.68296
| 799 | 84.39512 | 0.8439512 | 72.4751 | 0.724751 | 68.12476 | 0.6812476
| 800 | 84.13873 | 0.8413873 | 72.77634 | 0.7277634 | 67.99594 | 0.6799594
| 801 | 83.86255 | 0.8386255 | 73.07908 | 0.7307908 | 67.84268 | 0.6784268
| 802 | 83.55374 | 0.8355374 | 73.35831 | 0.7335831 | 67.67054 | 0.6767054
| 803 | 83.24919 | 0.8324919 | 73.67057 | 0.7367057 | 67.54418 | 0.6754418
| 804 | 82.94973 | 0.8294973 | 74.0067 | 0.740067 | 67.41415 | 0.6741415
| 805 | 82.625 | 0.82625 | 74.29905 | 0.7429905 | 67.28797 | 0.6728797
| 806 | 82.34799 | 0.8234799 | 74.62225 | 0.7462225 | 67.18251 | 0.6718251
| 807 | 82.07354 | 0.8207354 | 74.93882 | 0.7493882 | 67.10746 | 0.6710746
| 808 | 81.76336 | 0.8176336 | 75.21554 | 0.7521554 | 66.99698 | 0.6699698
| 809 | 81.46731 | 0.8146731 | 75.56037 | 0.7556037 | 66.91937 | 0.6691937
| 810 | 81.18031 | 0.8118031 | 75.88503 | 0.7588503 | 66.89264 | 0.6689264
| 811 | 80.91817 | 0.8091817 | 76.16911 | 0.7616911 | 66.83401 | 0.6683401
| 812 | 80.63075 | 0.8063075 | 76.42954 | 0.7642954 | 66.79025 | 0.6679025
| 813 | 80.38703 | 0.8038703 | 76.73009 | 0.7673009 | 66.75403 | 0.6675403
| 814 | 80.13832 | 0.8013832 | 77.03662 | 0.7703662 | 66.74451 | 0.6674451
| 815 | 79.88177 | 0.7988177 | 77.34763 | 0.7734763 | 66.71695 | 0.6671695
| 816 | 79.59247 | 0.7959247 | 77.65045 | 0.7765045 | 66.66449 | 0.6666449
| 817 | 79.34291 | 0.7934291 | 77.98893 | 0.7798893 | 66.66148 | 0.6666148
| 818 | 79.06855 | 0.7906855 | 78.32874 | 0.7832874 | 66.66585 | 0.6666585
| 819 | 78.7811 | 0.787811 | 78.64539 | 0.7864539 | 66.64967 | 0.6664967
| 820 | 78.51268 | 0.7851268 | 78.96351 | 0.7896351 | 66.65842 | 0.6665842
| 821 | 78.24242 | 0.7824242 | 79.3568 | 0.793568 | 66.70574 | 0.6670574
| 822 | 77.96135 | 0.7796135 | 79.7086 | 0.797086 | 66.70636 | 0.6670636
| 823 | 77.66364 | 0.7766364 | 80.03344 | 0.8003344 | 66.75165 | 0.6675165
| 824 | 77.39169 | 0.7739169 | 80.42066 | 0.8042066 | 66.77993 | 0.6677993
| 825 | 77.14075 | 0.7714075 | 80.77162 | 0.8077162 | 66.85106 | 0.6685106
| 826 | 76.85749 | 0.7685749 | 81.13782 | 0.8113782 | 66.91876 | 0.6691876
| 827 | 76.61859 | 0.7661859 | 81.49615 | 0.8149615 | 66.96892 | 0.6696892
| 828 | 76.34008 | 0.7634008 | 81.83495 | 0.8183495 | 67.04407 | 0.6704407
| 829 | 76.08454 | 0.7608454 | 82.15994 | 0.8215994 | 67.13088 | 0.6713088
| 830 | 75.82828 | 0.7582828 | 82.45537 | 0.8245537 | 67.20252 | 0.6720252
| 831 | 75.58952 | 0.7558952 | 82.75585 | 0.8275585 | 67.29228 | 0.6729228
| 832 | 75.37766 | 0.7537766 | 83.08101 | 0.8308101 | 67.38065 | 0.6738065
| 833 | 75.17418 | 0.7517418 | 83.34535 | 0.8334535 | 67.44708 | 0.6744708
| 834 | 74.92798 | 0.7492798 | 83.64624 | 0.8364624 | 67.56564 | 0.6756564
| 835 | 74.72228 | 0.7472228 | 83.94333 | 0.8394333 | 67.68829 | 0.6768829
| 836 | 74.46712 | 0.7446712 | 84.24059 | 0.8424059 | 67.79269 | 0.6779269
| 837 | 74.30057 | 0.7430057 | 84.55892 | 0.8455892 | 67.8961 | 0.678961
| 838 | 74.07916 | 0.7407916 | 84.86107 | 0.8486107 | 68.04169 | 0.6804169
| 839 | 73.86114 | 0.7386114 | 85.1431 | 0.851431 | 68.17093 | 0.6817093
| 840 | 73.63251 | 0.7363251 | 85.46554 | 0.8546554 | 68.30089 | 0.6830089
| 841 | 73.43466 | 0.7343466 | 85.79416 | 0.8579416 | 68.45641 | 0.6845641
| 842 | 73.21683 | 0.7321683 | 86.10661 | 0.8610661 | 68.62043 | 0.6862043
| 843 | 73.00341 | 0.7300341 | 86.3894 | 0.863894 | 68.79576 | 0.6879576
| 844 | 72.79091 | 0.7279091 | 86.71231 | 0.8671231 | 68.99108 | 0.6899108
| 845 | 72.61475 | 0.7261475 | 87.00515 | 0.8700515 | 69.18908 | 0.6918908
| 846 | 72.42054 | 0.7242054 | 87.32077 | 0.8732077 | 69.41563 | 0.6941563
| 847 | 72.2244 | 0.722244 | 87.59076 | 0.8759076 | 69.61874 | 0.6961874
| 848 | 72.04653 | 0.7204653 | 87.86548 | 0.8786548 | 69.83396 | 0.6983396
| 849 | 71.8623 | 0.718623 | 88.11125 | 0.8811125 | 70.02669 | 0.7002669
| 850 | 71.68333 | 0.7168333 | 88.34001 | 0.8834001 | 70.18779 | 0.7018779
| 851 | 71.54436 | 0.7154436 | 88.55168 | 0.8855168 | 70.40039 | 0.7040039
| 852 | 71.36565 | 0.7136565 | 88.71448 | 0.8871448 | 70.56049 | 0.7056049
| 853 | 71.22881 | 0.7122881 | 88.91444 | 0.8891444 | 70.73785 | 0.7073785
| 854 | 71.08831 | 0.7108831 | 89.13704 | 0.8913704 | 70.98855 | 0.7098855
| 855 | 70.95504 | 0.7095504 | 89.32829 | 0.8932829 | 71.19576 | 0.7119576
| 856 | 70.7708 | 0.707708 | 89.52739 | 0.8952739 | 71.41262 | 0.7141262
| 857 | 70.65431 | 0.7065431 | 89.74585 | 0.8974585 | 71.66345 | 0.7166345
| 858 | 70.50631 | 0.7050631 | 89.90866 | 0.8990866 | 71.87793 | 0.7187793
| 859 | 70.36261 | 0.7036261 | 90.09007 | 0.9009007 | 72.1009 | 0.721009
| 860 | 70.19422 | 0.7019422 | 90.25632 | 0.9025632 | 72.37001 | 0.7237001
| 861 | 70.08747 | 0.7008747 | 90.41583 | 0.9041583 | 72.63213 | 0.7263213
| 862 | 69.94088 | 0.6994088 | 90.57933 | 0.9057933 | 72.90196 | 0.7290196
| 863 | 69.80743 | 0.6980743 | 90.75675 | 0.9075675 | 73.18376 | 0.7318376
| 864 | 69.69796 | 0.6969796 | 90.94387 | 0.9094387 | 73.50885 | 0.7350885
| 865 | 69.59909 | 0.6959909 | 91.08815 | 0.9108815 | 73.78548 | 0.7378548
| 866 | 69.48431 | 0.6948431 | 91.23084 | 0.9123084 | 74.12537 | 0.7412537
| 867 | 69.37074 | 0.6937074 | 91.35528 | 0.9135528 | 74.41231 | 0.7441231
| 868 | 69.2768 | 0.692768 | 91.45556 | 0.9145556 | 74.69162 | 0.7469162
| 869 | 69.16335 | 0.6916335 | 91.55516 | 0.9155516 | 74.94876 | 0.7494876
| 870 | 69.06412 | 0.6906412 | 91.61712 | 0.9161712 | 75.20004 | 0.7520004
| 871 | 68.97676 | 0.6897676 | 91.65995 | 0.9165995 | 75.44172 | 0.7544172
| 872 | 68.86723 | 0.6886723 | 91.69245 | 0.9169245 | 75.67359 | 0.7567359
| 873 | 68.79983 | 0.6879983 | 91.76052 | 0.9176052 | 75.95109 | 0.7595109
| 874 | 68.72726 | 0.6872726 | 91.81659 | 0.9181659 | 76.2403 | 0.762403
| 875 | 68.65469 | 0.6865469 | 91.86299 | 0.9186299 | 76.51899 | 0.7651899
| 876 | 68.57873 | 0.6857873 | 91.89791 | 0.9189791 | 76.82116 | 0.7682116
| 877 | 68.49858 | 0.6849858 | 91.93292 | 0.9193292 | 77.11412 | 0.7711412
| 878 | 68.42116 | 0.6842116 | 91.92695 | 0.9192695 | 77.39886 | 0.7739886
| 879 | 68.35792 | 0.6835792 | 91.95724 | 0.9195724 | 77.70161 | 0.7770161
| 880 | 68.2972 | 0.682972 | 91.96921 | 0.9196921 | 78.02106 | 0.7802106
| 881 | 68.26302 | 0.6826302 | 91.95834 | 0.9195834 | 78.33988 | 0.7833988
| 882 | 68.19173 | 0.6819173 | 91.95361 | 0.9195361 | 78.6814 | 0.786814
| 883 | 68.15547 | 0.6815547 | 91.92978 | 0.9192978 | 79.01845 | 0.7901845
| 884 | 68.11695 | 0.6811695 | 91.89253 | 0.9189253 | 79.35504 | 0.7935504
| 885 | 68.0808 | 0.680808 | 91.86144 | 0.9186144 | 79.71297 | 0.7971297
| 886 | 68.05126 | 0.6805126 | 91.85377 | 0.9185377 | 80.05497 | 0.8005497
| 887 | 68.03766 | 0.6803766 | 91.7996 | 0.917996 | 80.40765 | 0.8040765
| 888 | 67.99002 | 0.6799002 | 91.70058 | 0.9170058 | 80.68883 | 0.8068883
| 889 | 67.95369 | 0.6795369 | 91.59929 | 0.9159929 | 80.97129 | 0.8097129
| 890 | 67.90472 | 0.6790472 | 91.48739 | 0.9148739 | 81.24432 | 0.8124432
| 891 | 67.8776 | 0.678776 | 91.38463 | 0.9138463 | 81.49737 | 0.8149737
| 892 | 67.84492 | 0.6784492 | 91.2896 | 0.912896 | 81.76727 | 0.8176727
| 893 | 67.84728 | 0.6784728 | 91.21754 | 0.9121754 | 82.06229 | 0.8206229
| 894 | 67.84316 | 0.6784316 | 91.13675 | 0.9113675 | 82.34455 | 0.8234455
| 895 | 67.82833 | 0.6782833 | 91.03581 | 0.9103581 | 82.62722 | 0.8262722
| 896 | 67.82084 | 0.6782084 | 90.94223 | 0.9094223 | 82.94484 | 0.8294484
| 897 | 67.81659 | 0.6781659 | 90.78407 | 0.9078407 | 83.21925 | 0.8321925
| 898 | 67.81449 | 0.6781449 | 90.67713 | 0.9067713 | 83.51631 | 0.8351631
| 899 | 67.81558 | 0.6781558 | 90.54222 | 0.9054222 | 83.79916 | 0.8379916
| 900 | 67.79494 | 0.6779494 | 90.3658 | 0.903658 | 84.09098 | 0.8409098
| 901 | 67.82064 | 0.6782064 | 90.20623 | 0.9020623 | 84.37145 | 0.8437145
| 902 | 67.83989 | 0.6783989 | 90.05037 | 0.9005037 | 84.67366 | 0.8467366
| 903 | 67.8627 | 0.678627 | 89.87595 | 0.8987595 | 84.95494 | 0.8495494
| 904 | 67.88042 | 0.6788042 | 89.70873 | 0.8970873 | 85.26753 | 0.8526753
| 905 | 67.92347 | 0.6792347 | 89.55159 | 0.8955159 | 85.57238 | 0.8557238
| 906 | 67.95765 | 0.6795765 | 89.36699 | 0.8936699 | 85.89652 | 0.8589652
| 907 | 68.00204 | 0.6800204 | 89.19064 | 0.8919064 | 86.18658 | 0.8618658
| 908 | 68.0284 | 0.680284 | 89.01532 | 0.8901532 | 86.45828 | 0.8645828
| 909 | 68.06666 | 0.6806666 | 88.77535 | 0.8877535 | 86.67406 | 0.8667406
| 910 | 68.0905 | 0.680905 | 88.5812 | 0.885812 | 86.89094 | 0.8689094
| 911 | 68.11021 | 0.6811021 | 88.38139 | 0.8838139 | 87.11652 | 0.8711652
| 912 | 68.13428 | 0.6813428 | 88.19692 | 0.8819692 | 87.32693 | 0.8732693
| 913 | 68.17626 | 0.6817626 | 87.99301 | 0.8799301 | 87.53058 | 0.8753058
| 914 | 68.21432 | 0.6821432 | 87.80253 | 0.8780253 | 87.75429 | 0.8775429
| 915 | 68.27649 | 0.6827649 | 87.60539 | 0.8760539 | 87.95503 | 0.8795503
| 916 | 68.31589 | 0.6831589 | 87.40036 | 0.8740036 | 88.18358 | 0.8818358
| 917 | 68.37755 | 0.6837755 | 87.18513 | 0.8718513 | 88.38733 | 0.8838733
| 918 | 68.42591 | 0.6842591 | 86.98045 | 0.8698045 | 88.61581 | 0.8861581
| 919 | 68.50849 | 0.6850849 | 86.75758 | 0.8675758 | 88.81335 | 0.8881335
| 920 | 68.55921 | 0.6855921 | 86.52926 | 0.8652926 | 89.00725 | 0.8900725
| 921 | 68.63362 | 0.6863362 | 86.30772 | 0.8630772 | 89.21328 | 0.8921328
| 922 | 68.70201 | 0.6870201 | 86.05557 | 0.8605557 | 89.38892 | 0.8938892
| 923 | 68.78233 | 0.6878233 | 85.81257957 | 0.8581257957 | 89.5485 | 0.895485
| 924 | 68.85928 | 0.6885928 | 85.57876 | 0.8557876 | 89.74119 | 0.8974119
| 925 | 68.96664 | 0.6896664 | 85.3566 | 0.853566 | 89.92588 | 0.8992588
| 926 | 69.05774 | 0.6905774 | 85.11608 | 0.8511608 | 90.12214 | 0.9012214
| 927 | 69.1287 | 0.691287 | 84.86129 | 0.8486129 | 90.26267 | 0.9026267
| 928 | 69.20536 | 0.6920536 | 84.59548 | 0.8459548 | 90.38338 | 0.9038338
| 929 | 69.28544 | 0.6928544 | 84.31975 | 0.8431975 | 90.47284 | 0.9047284
| 930 | 69.36648 | 0.6936648 | 84.08687 | 0.8408687 | 90.59213 | 0.9059213
| 931 | 69.46119 | 0.6946119 | 83.87233 | 0.8387233 | 90.69533 | 0.9069533
| 932 | 69.54609 | 0.6954609 | 83.67059 | 0.8367059 | 90.81896 | 0.9081896
| 933 | 69.64456 | 0.6964456 | 83.47734 | 0.8347734 | 90.94899 | 0.9094899
| 934 | 69.74108 | 0.6974108 | 83.25645 | 0.8325645 | 91.04141 | 0.9104141
| 935 | 69.8309 | 0.698309 | 83.01889 | 0.8301889 | 91.11634 | 0.9111634
| 936 | 69.9085 | 0.699085 | 82.78799 | 0.8278799 | 91.19533 | 0.9119533
| 937 | 70.0161 | 0.700161 | 82.5586 | 0.825586 | 91.25828 | 0.9125828
| 938 | 70.11231 | 0.7011231 | 82.32072 | 0.8232072 | 91.32326 | 0.9132326
| 939 | 70.23343 | 0.7023343 | 82.08044 | 0.8208044 | 91.39888 | 0.9139888
| 940 | 70.33916 | 0.7033916 | 81.82678 | 0.8182678 | 91.43742 | 0.9143742
| 941 | 70.46101 | 0.7046101 | 81.58822 | 0.8158822 | 91.47682 | 0.9147682
| 942 | 70.58108 | 0.7058108 | 81.31906 | 0.8131906 | 91.51138 | 0.9151138
| 943 | 70.71101 | 0.7071101 | 81.08107 | 0.8108107 | 91.53033 | 0.9153033
| 944 | 70.82845 | 0.7082845 | 80.81942 | 0.8081942 | 91.55988 | 0.9155988
| 945 | 70.96452 | 0.7096452 | 80.59151 | 0.8059151 | 91.57313 | 0.9157313
| 946 | 71.07557 | 0.7107557 | 80.31177 | 0.8031177 | 91.56095 | 0.9156095
| 947 | 71.19774 | 0.7119774 | 80.09374 | 0.8009374 | 91.54512 | 0.9154512
| 948 | 71.32586 | 0.7132586 | 79.87117 | 0.7987117 | 91.58534 | 0.9158534
| 949 | 71.44455 | 0.7144455 | 79.64416 | 0.7964416 | 91.54794 | 0.9154794
| 950 | 71.58131 | 0.7158131 | 79.41884 | 0.7941884 | 91.5108 | 0.915108
| 951 | 71.72548 | 0.7172548 | 79.21921 | 0.7921921 | 91.48474 | 0.9148474
| 952 | 71.86027 | 0.7186027 | 79.03067 | 0.7903067 | 91.47281 | 0.9147281
| 953 | 72.02003 | 0.7202003 | 78.84849 | 0.7884849 | 91.4565 | 0.914565
| 954 | 72.13256 | 0.7213256 | 78.63059 | 0.7863059 | 91.37459 | 0.9137459
| 955 | 72.26329 | 0.7226329 | 78.42616 | 0.7842616 | 91.28103 | 0.9128103
| 956 | 72.40121 | 0.7240121 | 78.2125 | 0.782125 | 91.21556 | 0.9121556
| 957 | 72.53873 | 0.7253873 | 78.01668 | 0.7801668 | 91.14611 | 0.9114611
| 958 | 72.66626 | 0.7266626 | 77.77857 | 0.7777857 | 91.04002 | 0.9104002
| 959 | 72.81709 | 0.7281709 | 77.57973 | 0.7757973 | 90.95124 | 0.9095124
| 960 | 72.96188 | 0.7296188 | 77.3511 | 0.773511 | 90.85668 | 0.9085668
| 961 | 73.12104 | 0.7312104 | 77.12797 | 0.7712797 | 90.75994 | 0.9075994
| 962 | 73.27548 | 0.7327548 | 76.91266 | 0.7691266 | 90.66131 | 0.9066131
| 963 | 73.44699 | 0.7344699 | 76.68379 | 0.7668379 | 90.52193 | 0.9052193
| 964 | 73.59293 | 0.7359293 | 76.47098 | 0.7647098 | 90.39268 | 0.9039268
| 965 | 73.74868 | 0.7374868 | 76.26772 | 0.7626772 | 90.26162 | 0.9026162
| 966 | 73.91751 | 0.7391751 | 76.05385 | 0.7605385 | 90.11152 | 0.9011152
| 967 | 74.06359 | 0.7406359 | 75.82522 | 0.7582522 | 89.93622 | 0.8993622
| 968 | 74.20857 | 0.7420857 | 75.59872 | 0.7559872 | 89.81592 | 0.8981592
| 969 | 74.40327 | 0.7440327 | 75.41671 | 0.7541671 | 89.70126 | 0.8970126
| 970 | 74.55139 | 0.7455139 | 75.24212 | 0.7524212 | 89.57001 | 0.8957001
| 971 | 74.71718 | 0.7471718 | 75.07942 | 0.7507942 | 89.41595 | 0.8941595
| 972 | 74.8801 | 0.748801 | 74.93348 | 0.7493348 | 89.30157 | 0.8930157
| 973 | 75.05526 | 0.7505526 | 74.80317 | 0.7480317 | 89.14443 | 0.8914443
| 974 | 75.18517 | 0.7518517 | 74.61185 | 0.7461185 | 88.95407 | 0.8895407
| 975 | 75.31857 | 0.7531857 | 74.46116 | 0.7446116 | 88.79741 | 0.8879741
| 976 | 75.44569 | 0.7544569 | 74.27201 | 0.7427201 | 88.60441 | 0.8860441
| 977 | 75.60421 | 0.7560421 | 74.1244 | 0.741244 | 88.45575 | 0.8845575
| 978 | 75.74761 | 0.7574761 | 73.96022 | 0.7396022 | 88.28088 | 0.8828088
| 979 | 75.93167 | 0.7593167 | 73.79 | 0.7379 | 88.09333 | 0.8809333
| 980 | 76.11633 | 0.7611633 | 73.63086 | 0.7363086 | 87.91134 | 0.8791134
| 981 | 76.30325 | 0.7630325 | 73.47603 | 0.7347603 | 87.71277 | 0.8771277
| 982 | 76.50473 | 0.7650473 | 73.29975 | 0.7329975 | 87.51871 | 0.8751871
| 983 | 76.68966 | 0.7668966 | 73.1303 | 0.731303 | 87.28851 | 0.8728851
| 984 | 76.85868 | 0.7685868 | 72.944 | 0.72944 | 87.07957 | 0.8707957
| 985 | 77.05356 | 0.7705356 | 72.81758 | 0.7281758 | 86.87884 | 0.8687884
| 986 | 77.24194 | 0.7724194 | 72.63652 | 0.7263652 | 86.62023 | 0.8662023
| 987 | 77.4033 | 0.774033 | 72.46992 | 0.7246992 | 86.36666 | 0.8636666
| 988 | 77.59038 | 0.7759038 | 72.33208 | 0.7233208 | 86.16447 | 0.8616447
| 989 | 77.78444 | 0.7778444 | 72.21811 | 0.7221811 | 85.97461 | 0.8597461
| 990 | 77.97658 | 0.7797658 | 72.10048 | 0.7210048 | 85.78229 | 0.8578229
| 991 | 78.15644 | 0.7815644 | 71.9963 | 0.719963 | 85.59395 | 0.8559395
| 992 | 78.30621 | 0.7830621 | 71.89708 | 0.7189708 | 85.41192 | 0.8541192
| 993 | 78.48208 | 0.7848208 | 71.77944 | 0.7177944 | 85.19438 | 0.8519438
| 994 | 78.6181 | 0.786181 | 71.655 | 0.71655 | 84.96611 | 0.8496611
| 995 | 78.791 | 0.78791 | 71.56364 | 0.7156364 | 84.77816 | 0.8477816
| 996 | 78.98196 | 0.7898196 | 71.46958 | 0.7146958 | 84.60056 | 0.8460056
| 997 | 79.14493 | 0.7914493 | 71.35881 | 0.7135881 | 84.39078 | 0.8439078
| 998 | 79.29971 | 0.7929971 | 71.23093 | 0.7123093 | 84.1636 | 0.841636
| 999 | 79.46669 | 0.7946669 | 71.12409 | 0.7112409 | 83.96053 | 0.8396053
| 1000 | 79.61822 | 0.7961822 | 70.94397 | 0.7094397 | 83.6462 | 0.836462
| 1001 | 79.75286 | 0.7975286 | 70.7713 | 0.707713 | 83.34936 | 0.8334936
| 1002 | 80.00528 | 0.8000528 | 70.70905 | 0.7070905 | 83.15132 | 0.8315132
| 1003 | 80.29625 | 0.8029625 | 70.61334 | 0.7061334 | 82.89923 | 0.8289923
| 1004 | 80.48239 | 0.8048239 | 70.47938 | 0.7047938 | 82.59592 | 0.8259592
| 1005 | 80.71807 | 0.8071807 | 70.44608 | 0.7044608 | 82.41308 | 0.8241308
| 1006 | 80.9001 | 0.809001 | 70.41108 | 0.7041108 | 82.28636 | 0.8228636
| 1007 | 81.09466 | 0.8109466 | 70.38637 | 0.7038637 | 82.23694 | 0.8223694
| 1008 | 81.32037 | 0.8132037 | 70.35775 | 0.7035775 | 82.09781 | 0.8209781
| 1009 | 81.48686 | 0.8148686 | 70.249 | 0.70249 | 81.83609 | 0.8183609
| 1010 | 81.64624 | 0.8164624 | 70.08515 | 0.7008515 | 81.49738 | 0.8149738
| 1011 | 81.79934 | 0.8179934 | 69.96375 | 0.6996375 | 81.19868 | 0.8119868
| 1012 | 81.94143 | 0.8194143 | 69.85105 | 0.6985105 | 80.9318 | 0.809318
| 1013 | 82.08338 | 0.8208338 | 69.74617 | 0.6974617 | 80.69904 | 0.8069904
| 1014 | 82.24294 | 0.8224294 | 69.668 | 0.69668 | 80.48589 | 0.8048589
| 1015 | 82.41248 | 0.8241248 | 69.57869 | 0.6957869 | 80.25374 | 0.8025374
| 1016 | 82.57661 | 0.8257661 | 69.51246 | 0.6951246 | 80.04253 | 0.8004253
| 1017 | 82.76763 | 0.8276763 | 69.46132 | 0.6946132 | 79.83109 | 0.7983109
| 1018 | 82.94651 | 0.8294651 | 69.36916 | 0.6936916 | 79.57039 | 0.7957039
| 1019 | 83.12132 | 0.8312132 | 69.35034 | 0.6935034 | 79.3801 | 0.793801
| 1020 | 83.35637 | 0.8335637 | 69.33085 | 0.6933085 | 79.20152 | 0.7920152
| 1021 | 83.52506 | 0.8352506 | 69.25179 | 0.6925179 | 78.98868 | 0.7898868
| 1022 | 83.61572 | 0.8361572 | 69.11908 | 0.6911908 | 78.69726 | 0.7869726
| 1023 | 83.81107 | 0.8381107 | 69.11693 | 0.6911693 | 78.50765 | 0.7850765
| 1024 | 84.02511 | 0.8402511 | 69.06724 | 0.6906724 | 78.30396 | 0.7830396
| 1025 | 84.16471 | 0.8416471 | 68.95635 | 0.6895635 | 77.9195 | 0.779195
| 1026 | 84.28386 | 0.8428386 | 68.83661 | 0.6883661 | 77.53402 | 0.7753402
| 1027 | 84.36919 | 0.8436919 | 68.70519 | 0.6870519 | 77.20092 | 0.7720092
| 1028 | 84.52417 | 0.8452417 | 68.61008 | 0.6861008 | 76.92956 | 0.7692956
| 1029 | 84.73656 | 0.8473656 | 68.66682 | 0.6866682 | 76.82266 | 0.7682266
| 1030 | 84.97817 | 0.8497817 | 68.72733 | 0.6872733 | 76.7788 | 0.767788
| 1031 | 85.14644 | 0.8514644 | 68.78149 | 0.6878149 | 76.65687 | 0.7665687
| 1032 | 85.22893 | 0.8522893 | 68.78035 | 0.6878035 | 76.53162 | 0.7653162
| 1033 | 85.40359 | 0.8540359 | 68.78815 | 0.6878815 | 76.40302 | 0.7640302
| 1034 | 85.55898 | 0.8555898 | 68.74435 | 0.6874435 | 76.17203 | 0.7617203
| 1035 | 85.65987 | 0.8565987 | 68.69133 | 0.6869133 | 75.94939 | 0.7594939
| 1036 | 85.81601 | 0.8581601 | 68.68597 | 0.6868597 | 75.78255 | 0.7578255
| 1037 | 85.9853 | 0.859853 | 68.66709 | 0.6866709 | 75.59541 | 0.7559541
| 1038 | 86.11615 | 0.8611615 | 68.65545 | 0.6865545 | 75.39719 | 0.7539719
| 1039 | 86.27506 | 0.8627506 | 68.65584 | 0.6865584 | 75.23447 | 0.7523447
| 1040 | 86.46773 | 0.8646773 | 68.67787 | 0.6867787 | 75.10108 | 0.7510108
| 1041 | 86.62271 | 0.8662271 | 68.68676 | 0.6868676 | 74.90331 | 0.7490331
| 1042 | 86.80932 | 0.8680932 | 68.6838 | 0.686838 | 74.7217 | 0.747217
| 1043 | 87.01733 | 0.8701733 | 68.70624 | 0.6870624 | 74.5602 | 0.745602
| 1044 | 87.19688 | 0.8719688 | 68.68972 | 0.6868972 | 74.36598 | 0.7436598
| 1045 | 87.32724 | 0.8732724 | 68.70126 | 0.6870126 | 74.13303 | 0.7413303
| 1046 | 87.45456 | 0.8745456 | 68.68118 | 0.6868118 | 73.95089 | 0.7395089
| 1047 | 87.58758 | 0.8758758 | 68.66782 | 0.6866782 | 73.74568 | 0.7374568
| 1048 | 87.72621 | 0.8772621 | 68.6794 | 0.686794 | 73.56985 | 0.7356985
| 1049 | 87.89555 | 0.8789555 | 68.70702 | 0.6870702 | 73.43363 | 0.7343363
| 1050 | 88.05205 | 0.8805205 | 68.74981 | 0.6874981 | 73.31609 | 0.7331609
| 1051 | 88.18084 | 0.8818084 | 68.79711 | 0.6879711 | 73.21061 | 0.7321061
| 1052 | 88.31893 | 0.8831893 | 68.84096 | 0.6884096 | 73.11197 | 0.7311197
| 1053 | 88.41743 | 0.8841743 | 68.83471 | 0.6883471 | 72.9755 | 0.729755
| 1054 | 88.46802 | 0.8846802 | 68.83183 | 0.6883183 | 72.80811 | 0.7280811
| 1055 | 88.58963 | 0.8858963 | 68.85825 | 0.6885825 | 72.63608 | 0.7263608
| 1056 | 88.74561 | 0.8874561 | 68.89411 | 0.6889411 | 72.52951 | 0.7252951
| 1057 | 88.83741 | 0.8883741 | 68.92249 | 0.6892249 | 72.3757 | 0.723757
| 1058 | 88.97996 | 0.8897996 | 68.93118 | 0.6893118 | 72.23995 | 0.7223995
| 1059 | 89.10006 | 0.8910006 | 68.99834 | 0.6899834 | 72.10272 | 0.7210272
| 1060 | 89.25691 | 0.8925691 | 69.05616 | 0.6905616 | 72.01588 | 0.7201588
| 1061 | 89.33569 | 0.8933569 | 69.1095 | 0.691095 | 71.88923 | 0.7188923
| 1062 | 89.49408 | 0.8949408 | 69.18032 | 0.6918032 | 71.78391 | 0.7178391
| 1063 | 89.64494 | 0.8964494 | 69.21447 | 0.6921447 | 71.61864 | 0.7161864
| 1064 | 89.75333 | 0.8975333 | 69.20005 | 0.6920005 | 71.43136 | 0.7143136
| 1065 | 89.84495 | 0.8984495 | 69.24665 | 0.6924665 | 71.26847 | 0.7126847
| 1066 | 89.96205 | 0.8996205 | 69.28564 | 0.6928564 | 71.11963 | 0.7111963
| 1067 | 90.01435 | 0.9001435 | 69.34859 | 0.6934859 | 70.99106 | 0.7099106
| 1068 | 90.137 | 0.90137 | 69.397 | 0.69397 | 70.9015 | 0.709015
| 1069 | 90.2649 | 0.902649 | 69.46868 | 0.6946868 | 70.79698 | 0.7079698
| 1070 | 90.35104 | 0.9035104 | 69.53379 | 0.6953379 | 70.70162 | 0.7070162
| 1071 | 90.47575 | 0.9047575 | 69.60766 | 0.6960766 | 70.64411 | 0.7064411
| 1072 | 90.56933 | 0.9056933 | 69.68902 | 0.6968902 | 70.56964 | 0.7056964
| 1073 | 90.64429 | 0.9064429 | 69.73555 | 0.6973555 | 70.48395 | 0.7048395
| 1074 | 90.71542 | 0.9071542 | 69.76522 | 0.6976522 | 70.32984 | 0.7032984
| 1075 | 90.79751 | 0.9079751 | 69.85007 | 0.6985007 | 70.25919 | 0.7025919
| 1076 | 90.90704 | 0.9090704 | 69.90378 | 0.6990378 | 70.14292 | 0.7014292
| 1077 | 90.9551 | 0.909551 | 69.96084 | 0.6996084 | 70.0234 | 0.700234
| 1078 | 91.06151 | 0.9106151 | 70.05293 | 0.7005293 | 69.95281 | 0.6995281
| 1079 | 91.10848 | 0.9110848 | 70.09517 | 0.7009517 | 69.84586 | 0.6984586
| 1080 | 91.21128 | 0.9121128 | 70.19839 | 0.7019839 | 69.81584 | 0.6981584
| 1081 | 91.29916 | 0.9129916 | 70.29166 | 0.7029166 | 69.75299 | 0.6975299
| 1082 | 91.35411 | 0.9135411 | 70.36293 | 0.7036293 | 69.65263 | 0.6965263
| 1083 | 91.43595 | 0.9143595 | 70.44911 | 0.7044911 | 69.54295 | 0.6954295
| 1084 | 91.52556 | 0.9152556 | 70.52546 | 0.7052546 | 69.43035 | 0.6943035
| 1085 | 91.55438 | 0.9155438 | 70.60754 | 0.7060754 | 69.35451 | 0.6935451
| 1086 | 91.62392 | 0.9162392 | 70.65829 | 0.7065829 | 69.2318 | 0.692318
| 1087 | 91.65945 | 0.9165945 | 70.73098 | 0.7073098 | 69.13213 | 0.6913213
| 1088 | 91.74514 | 0.9174514 | 70.84383 | 0.7084383 | 69.07278 | 0.6907278
| 1089 | 91.77009 | 0.9177009 | 70.93095 | 0.7093095 | 69.02919 | 0.6902919
| 1090 | 91.82443 | 0.9182443 | 71.02423 | 0.7102423 | 68.95 | 0.6895
| 1091 | 91.9622 | 0.919622 | 71.18759 | 0.7118759 | 69.02121 | 0.6902121
| 1092 | 92.00046 | 0.9200046 | 71.25105 | 0.7125105 | 68.92405 | 0.6892405
| 1093 | 92.01865 | 0.9201865 | 71.33979 | 0.7133979 | 68.89548 | 0.6889548
| 1094 | 92.08694 | 0.9208694 | 71.44151 | 0.7144151 | 68.84537 | 0.6884537
| 1095 | 92.11316 | 0.9211316 | 71.53161 | 0.7153161 | 68.80098 | 0.6880098
| 1096 | 92.15854 | 0.9215854 | 71.61579 | 0.7161579 | 68.73176 | 0.6873176
| 1097 | 92.15765 | 0.9215765 | 71.7337 | 0.717337 | 68.68602 | 0.6868602
| 1098 | 92.18415 | 0.9218415 | 71.80173 | 0.7180173 | 68.61213 | 0.6861213
| 1099 | 92.2534 | 0.922534 | 71.96264 | 0.7196264 | 68.62717 | 0.6862717
| 1100 | 92.32447 | 0.9232447 | 72.0738 | 0.720738 | 68.62164 | 0.6862164
//Длина волны, нм : 190 .. 1100
//T : 0 .. 100