## 97_98_99
//Дата: 10.01.2019
//Время: 16:28:20
//Результаты сканирования
//Диапазон: 190 - 1100 нм
//Шаг дискретизации: 1 нм
//Режим измерения: прецизионный
//Ширина щели: 3.0 нм
//Измеряемая величина: % пропускания
//Включение ламп: обе постоянно
//Установка образцов: 1 3 5
//Число повторов: 1
//Число серий: 1
//Ордината min: 0
//Ордината max: 100
//Серия № 1
//Длина волны [нм] Образец №1 Образец №3 Образец №5
| 190 | -0.8551947 | -0.8551947 | -0.6587311
| 191 | -1.019734 | -0.90643 | -0.8025682
| 192 | -0.474612 | -0.6855507 | -0.3842097
| 193 | -0.3523957 | -0.3523957 | -0.2472952
| 194 | -0.3769932 | -0.3769932 | -0.2292526
| 195 | -0.2444568 | -0.2659004 | -0.1929922
| 196 | -0.294096 | -0.2499816 | -0.147048
| 197 | -0.1640663 | -0.1640663 | -0.1286794
| 198 | -0.1941304 | -0.2112596 | -0.1284687
| 199 | -0.1463828 | -0.1309741 | -0.08731606
| 200 | -0.1585747 | -0.1585747 | -0.1725666
| 201 | -0.1082527 | -0.1443369 | -0.07216845
| 202 | -0.1438262 | -0.110785 | -0.120503
| 203 | -0.08208862 | -0.08030408 | -0.07138141
| 204 | -0.1117722 | -0.1117722 | -0.09369144
| 205 | -0.06825628 | -0.05157141 | -0.06067225
| 206 | -0.1042386 | -0.09578679 | -0.08733501
| 207 | -0.05929244 | -0.0671981 | -0.05929244
| 208 | -0.07786237 | -0.07044691 | -0.05561598
| 209 | -0.05233654 | -0.04535833 | -0.03954316
| 210 | -0.05606305 | -0.06815509 | -0.06265871
| 211 | -0.04696355 | -0.04696355 | -0.03548357
| 212 | -0.0736839 | -0.05675651 | -0.05078214
| 213 | -0.05423613 | -0.04852706 | -0.03806044
| 214 | -0.05725659 | -0.05180358 | -0.04089757
| 215 | -0.03475541 | -0.03909983 | -0.02432879
| 216 | -0.05661948 | -0.04746045 | -0.03746878
| 217 | -0.03670281 | -0.04069225 | -0.03590492
| 218 | -0.0566837 | -0.05208772 | -0.03446982
| 219 | -0.03391905 | -0.03318168 | -0.02949483
| 220 | -0.04832738 | -0.04050971 | -0.03198135
| 221 | -0.0349327 | -0.03082297 | -0.0273982
| 222 | -0.03771537 | -0.03374534 | -0.03374534
| 223 | -0.02882324 | -0.02882324 | -0.02562066
| 224 | -0.03914819 | -0.03541979 | -0.03169139
| 225 | -0.0277652 | -0.02414365 | -0.02716161
| 226 | -0.02702623 | -0.02350107 | -0.02350107
| 227 | -0.0194943 | -0.03268161 | -0.0194943
| 228 | -0.02859963 | -0.02859963 | -0.01906642
| 229 | -0.02470627 | -0.01866696 | -0.01866696
| 230 | -0.03989778 | -0.02426216 | -0.02749712
| 231 | -0.02705585 | -0.01803723 | -0.01803723
| 232 | -0.02666499 | -0.02352794 | -0.02352794
| 233 | -0.02371537 | -0.01752875 | -0.02319982
| 234 | -0.0289858 | -0.02288353 | -0.02593466
| 235 | -0.0256163 | -0.02009121 | -0.02009121
| 236 | -0.03379554 | -0.02832861 | -0.02534665
| 237 | -0.02511016 | -0.01674011 | -0.01378597
| 238 | -0.02784563 | -0.02198339 | -0.02491451
| 239 | -0.01407972 | -0.02184784 | -0.01650726
| 240 | -0.02754754 | -0.01933161 | -0.01933161
| 241 | -0.0216619 | -0.01347852 | -0.01636677
| 242 | -0.02448768 | -0.02160678 | -0.02160678
| 243 | -0.02444941 | -0.01917601 | -0.01629961
| 244 | -0.02156391 | -0.02156391 | -0.0244391
| 245 | -0.01629882 | -0.01629882 | -0.01917509
| 246 | -0.02207325 | -0.0215934 | -0.02447252
| 247 | -0.01921783 | -0.01345248 | -0.01633516
| 248 | -0.02455441 | -0.01925836 | -0.01925836
| 249 | -0.01641101 | -0.01641101 | -0.01110156
| 250 | -0.02469949 | -0.01937215 | -0.01646633
| 251 | -0.01361616 | -0.01653391 | -0.01653391
| 252 | -0.02490125 | -0.02197169 | -0.01660083
| 253 | -0.01961554 | -0.01373087 | -0.01127893
| 254 | -0.03105927 | -0.02514322 | -0.02514322
| 255 | -0.02280762 | -0.02528671 | -0.01983271
| 256 | -0.0284593 | -0.01997144 | -0.02246787
| 257 | -0.02012579 | -0.01157233 | -0.01710692
| 258 | -0.02029056 | -0.02282688 | -0.02029056
| 259 | -0.02354483 | -0.02047376 | -0.0174027
| 260 | -0.02377728 | -0.0206759 | -0.02326038
| 261 | -0.0208981 | -0.01776338 | -0.01201641
| 262 | -0.03331817 | -0.0211544 | -0.03014501
| 263 | -0.02732021 | -0.01232088 | -0.01499933
| 264 | -0.03094328 | -0.02768609 | -0.02442891
| 265 | -0.01870959 | -0.01265649 | -0.01870959
| 266 | -0.02846506 | -0.02232554 | -0.01897671
| 267 | -0.01582439 | -0.02260628 | -0.009607668
| 268 | -0.02631519 | -0.02574312 | -0.02288277
| 269 | -0.01677435 | -0.01619592 | -0.02949972
| 270 | -0.02630441 | -0.02338169 | -0.02981166
| 271 | -0.01712288 | -0.0200751 | -0.0200751
| 272 | -0.02681428 | -0.02681428 | -0.02025968
| 273 | -0.01742139 | -0.02042508 | -0.01381697
| 274 | -0.0278474 | -0.02421513 | -0.02724202
| 275 | -0.01768401 | -0.02073297 | -0.01707421
| 276 | -0.03500089 | -0.02763228 | -0.03131659
| 277 | -0.02842138 | -0.01421069 | -0.01050355
| 278 | -0.03913578 | -0.02795413 | -0.02484812
| 279 | -0.02496926 | -0.02496926 | -0.01747848
| 280 | -0.03573869 | -0.03197673 | -0.03197673
| 281 | -0.02517687 | -0.0144767 | -0.01762381
| 282 | -0.02906958 | -0.02843764 | -0.02843764
| 283 | -0.02156799 | -0.01459011 | -0.01459011
| 284 | -0.02547787 | -0.0286626 | -0.0286626
| 285 | -0.02175485 | -0.02559394 | -0.02879318
| 286 | -0.02955899 | -0.03277193 | -0.02570347
| 287 | -0.02577951 | -0.02191258 | -0.01482322
| 288 | -0.02909326 | -0.03297236 | -0.02909326
| 289 | -0.02202914 | -0.02591664 | -0.02591664
| 290 | -0.04093674 | -0.02924053 | -0.02924053
| 291 | -0.02214825 | -0.01498264 | -0.02214825
| 292 | -0.02610932 | -0.02937298 | -0.03720578
| 293 | -0.02222891 | -0.01111445 | -0.02942061
| 294 | -0.02947148 | -0.02947148 | -0.02619687
| 295 | -0.01508978 | -0.01115332 | -0.01837017
| 296 | -0.03749704 | -0.02631371 | -0.02960293
| 297 | -0.0151722 | -0.01847051 | -0.02638644
| 298 | -0.02978988 | -0.01853593 | -0.0264799
| 299 | -0.0192709 | -0.01528381 | -0.02259346
| 300 | -0.02669853 | -0.02269375 | -0.03003584
| 301 | -0.01944756 | -0.01542392 | -0.01877695
| 302 | -0.03101737 | -0.03438882 | -0.02697163
| 303 | -0.01559502 | -0.01898524 | -0.01152675
| 304 | -0.02728494 | -0.04229166 | -0.03888104
| 305 | -0.01989463 | -0.01166237 | -0.01920861
| 306 | -0.03174253 | -0.03105247 | -0.0351928
| 307 | -0.02773098 | -0.01941169 | -0.01594531
| 308 | -0.03551606 | -0.03551606 | -0.03969442
| 309 | -0.0237734 | -0.0279687 | -0.0279687
| 310 | -0.02809285 | -0.03160445 | -0.02809285
| 311 | -0.02820755 | -0.01974529 | -0.02397642
| 312 | -0.03257467 | -0.02407693 | -0.0361154
| 313 | -0.02843575 | -0.02417039 | -0.007819831
| 314 | -0.03213253 | -0.02427791 | -0.02856225
| 315 | -0.02008075 | -0.02008075 | -0.02008075
| 316 | -0.02883548 | -0.04109056 | -0.02883548
| 317 | -0.02101099 | -0.01666389 | -0.01231679
| 318 | -0.02475806 | -0.02475806 | -0.02912713
| 319 | -0.01683415 | -0.02488527 | -0.02927679
| 320 | -0.02944099 | -0.02502484 | -0.02944099
| 321 | -0.03405263 | -0.02516934 | -0.02961099
| 322 | -0.02532985 | -0.03799477 | -0.02979982
| 323 | -0.02999985 | -0.01724991 | -0.02549987
| 324 | -0.03021057 | -0.03021057 | -0.03851847
| 325 | -0.02129844 | -0.0129312 | -0.0258624
| 326 | -0.03525958 | -0.02606143 | -0.0306605
| 327 | -0.03084635 | -0.01773665 | -0.01773665
| 328 | -0.04423474 | -0.04423474 | -0.03104192
| 329 | -0.01796019 | -0.01327492 | -0.0351395
| 330 | -0.0401161 | -0.03146361 | -0.02674407
| 331 | -0.0182301 | -0.01347442 | -0.02219316
| 332 | -0.03192823 | -0.02713899 | -0.03192823
| 333 | -0.01848904 | -0.0225084 | -0.02331227
| 334 | -0.02751499 | -0.02751499 | -0.02751499
| 335 | -0.01383813 | -0.02279221 | -0.02767625
| 336 | -0.0327284 | -0.02781914 | -0.03681945
| 337 | -0.02300985 | -0.02794054 | -0.02794054
| 338 | -0.02806322 | -0.02311089 | -0.01898395
| 339 | -0.02817508 | -0.01905962 | -0.01408754
| 340 | -0.033292 | -0.033292 | -0.0374535
| 341 | -0.02843737 | -0.01421868 | -0.01923704
| 342 | -0.02862025 | -0.01936076 | -0.02356962
| 343 | -0.02459628 | -0.02374813 | -0.02374813
| 344 | -0.03933507 | -0.02907374 | -0.02907374
| 345 | -0.01984949 | -0.01467136 | -0.0241646
| 346 | -0.02007664 | -0.02444113 | -0.02967851
| 347 | -0.04057654 | -0.009703086 | -0.02469876
| 348 | -0.02050807 | -0.01515814 | -0.02496634
| 349 | -0.02072651 | -0.01531959 | -0.009912678
| 350 | -0.03099023 | -0.01002625 | -0.02552137
| 351 | -0.0212005 | -0.01566994 | -0.01566994
| 352 | -0.04195335 | -0.02610431 | -0.02610431
| 353 | -0.01038098 | -0.005662354 | 0
| 354 | -0.02195641 | -0.0324573 | -0.02195641
| 355 | -0.01155836 | -0.01637434 | -0.01637434
| 356 | -0.01651207 | -0.02233986 | -0.01651207
| 357 | -0.01076616 | -0.01076616 | 0
| 358 | -0.02858607 | -0.02267171 | -0.02267171
| 359 | -0.005948899 | -0.01090631 | -0.01090631
| 360 | -0.01693143 | -0.01693143 | -0.02290723
| 361 | -0.01098736 | 0.005993108 | 0
| 362 | 0 | -0.01101454 | -0.01101454
| 363 | -0.0110226 | 0 | 0
| 364 | 0 | 0 | 0.00600138
| 365 | 0.005978418 | 0.01096043 | 0.005978418
| 366 | -0.005955453 | 0.005955453 | 0.005955453
| 367 | 0.005951259 | 0.01190252 | 0.02281316
| 368 | -0.02882102 | 0.00596297 | 0.01689508
| 369 | 0.02291727 | 0.01693885 | 0.02291727
| 370 | 0.005985933 | 0.01197187 | 0.02294608
| 371 | -0.04748338 | -0.03212111 | -0.01536227
| 372 | 0.007922884 | 0.02244817 | 0.03037106
| 373 | 0.04247823 | 0.02873527 | 0.04247823
| 374 | 0.01299975 | 0.0271813 | 0.04727182
| 375 | 0.04466529 | 0.05136508 | 0.07593099
| 376 | 0.05379747 | 0.05379747 | 0.07172996
| 377 | 0.07385598 | 0.05688907 | 0.07385598
| 378 | 0.05385691 | 0.08031294 | 0.07558865
| 379 | 0.07605039 | 0.08678692 | 0.09126047
| 380 | 0.08147953 | 0.08232828 | 0.1010007
| 381 | 0.1006101 | 0.1142931 | 0.1231468
| 382 | 0.09537253 | 0.1083432 | 0.1129211
| 383 | 0.1150315 | 0.1237131 | 0.1396294
| 384 | 0.1169052 | 0.1327218 | 0.1327218
| 385 | 0.1374831 | 0.1486127 | 0.1525408
| 386 | 0.1344211 | 0.159314 | 0.15558
| 387 | 0.1587207 | 0.1759601 | 0.1926049
| 388 | 0.1617312 | 0.1714123 | 0.1907745
| 389 | 0.1770714 | 0.195653 | 0.2082229
| 390 | 0.1882338 | 0.202956 | 0.2150492
| 391 | 0.2073395 | 0.2215339 | 0.23877
| 392 | 0.2057563 | 0.2336803 | 0.2473974
| 393 | 0.2339713 | 0.2500746 | 0.2661779
| 394 | 0.2339829 | 0.255046 | 0.2806879
| 395 | 0.2587683 | 0.2813275 | 0.3038868
| 396 | 0.2595159 | 0.293719 | 0.3082553
| 397 | 0.2885263 | 0.3166349 | 0.3401965
| 398 | 0.2968663 | 0.3264331 | 0.3583972
| 399 | 0.3220749 | 0.3529693 | 0.3811606
| 400 | 0.3391857 | 0.3750467 | 0.4004483
| 401 | 0.3589036 | 0.4019142 | 0.4366118
| 402 | 0.3766189 | 0.427976 | 0.4538292
| 403 | 0.4080199 | 0.4559825 | 0.4941499
| 404 | 0.4262463 | 0.4798129 | 0.524234
| 405 | 0.4589287 | 0.5196135 | 0.5591218
| 406 | 0.4817612 | 0.551152 | 0.5908912
| 407 | 0.5151175 | 0.5906089 | 0.6409364
| 408 | 0.5405685 | 0.6250144 | 0.6738436
| 409 | 0.5742955 | 0.6611238 | 0.7164036
| 410 | 0.6071218 | 0.6976599 | 0.7591061
| 411 | 0.6413435 | 0.740236 | 0.8001548
| 412 | 0.6642214 | 0.7724226 | 0.8353244
| 413 | 0.7004541 | 0.8147933 | 0.8790458
| 414 | 0.7313526 | 0.8567838 | 0.9276474
| 415 | 0.7754177 | 0.9032497 | 0.9819711
| 416 | 0.8121069 | 0.948554 | 1.031925
| 417 | 0.856741 | 1.007702 | 1.095437
| 418 | 0.8994822 | 1.05673 | 1.154786
| 419 | 0.9474429 | 1.122597 | 1.224334
| 420 | 0.9964446 | 1.180593 | 1.29053
| 421 | 1.038101 | 1.233007 | 1.35099
| 422 | 1.097187 | 1.311513 | 1.43061
| 423 | 1.161259 | 1.389518 | 1.520087
| 424 | 1.224969 | 1.469048 | 1.603554
| 425 | 1.2954 | 1.558048 | 1.69829
| 426 | 1.36547 | 1.645695 | 1.801351
| 427 | 1.448012 | 1.75098 | 1.913285
| 428 | 1.520533 | 1.843962 | 2.014177
| 429 | 1.601175 | 1.943646 | 2.11894
| 430 | 1.67322 | 2.036238 | 2.225596
| 431 | 1.75007 | 2.128368 | 2.332322
| 432 | 1.819388 | 2.222337 | 2.437001
| 433 | 1.904312 | 2.325429 | 2.54621
| 434 | 1.98683 | 2.429676 | 2.66314
| 435 | 2.079915 | 2.553466 | 2.794474
| 436 | 2.175909 | 2.67557 | 2.932816
| 437 | 2.282919 | 2.811996 | 3.083109
| 438 | 2.389617 | 2.944289 | 3.232223
| 439 | 2.508726 | 3.087394 | 3.40034
| 440 | 2.628622 | 3.24362 | 3.569629
| 441 | 2.75721 | 3.404187 | 3.749678
| 442 | 2.887813 | 3.572955 | 3.941926
| 443 | 3.038184 | 3.763677 | 4.146709
| 444 | 3.191618 | 3.953619 | 4.364161
| 445 | 3.392472 | 4.218567 | 4.673813
| 446 | 3.444154 | 4.305955 | 4.796321
| 447 | 3.667417 | 4.572294 | 5.087314
| 448 | 3.834553 | 4.8123 | 5.335568
| 449 | 4.016148 | 5.048772 | 5.604357
| 450 | 4.175734 | 5.254239 | 5.861784
| 451 | 4.369189 | 5.483744 | 6.114193
| 452 | 4.52046 | 5.706055 | 6.370186
| 453 | 4.715908 | 5.953378 | 6.640801
| 454 | 4.892511 | 6.196269 | 6.912862
| 455 | 5.110279 | 6.486322 | 7.222549
| 456 | 5.314005 | 6.760109 | 7.5251
| 457 | 5.543314 | 7.06296 | 7.865118
| 458 | 5.764303 | 7.370756 | 8.210868
| 459 | 6.01463 | 7.714355 | 8.594638
| 460 | 6.258382 | 8.059529 | 8.9615
| 461 | 6.52902 | 8.423526 | 9.368498
| 462 | 6.782752 | 8.797554 | 9.775011
| 463 | 7.081901 | 9.205946 | 10.20689
| 464 | 7.366926 | 9.60909 | 10.63945
| 465 | 7.680989 | 10.04444 | 11.10593
| 466 | 7.991681 | 10.50429 | 11.5833
| 467 | 8.315062 | 10.95862 | 12.06053
| 468 | 8.626293 | 11.42008 | 12.53181
| 469 | 8.938741 | 11.87158 | 12.99656
| 470 | 9.228147 | 12.28416 | 13.45754
| 471 | 9.522714 | 12.71807 | 13.89441
| 472 | 9.786667 | 13.11241 | 14.29962
| 473 | 10.09142 | 13.50438 | 14.70767
| 474 | 10.39233 | 13.91265 | 15.11961
| 475 | 10.7204 | 14.35701 | 15.58387
| 476 | 11.04307 | 14.79182 | 16.025
| 477 | 11.39021 | 15.24034 | 16.49713
| 478 | 11.74139 | 15.70246 | 16.99078
| 479 | 12.1073 | 16.17582 | 17.50013
| 480 | 12.4746 | 16.62537 | 17.99181
| 481 | 12.86179 | 17.11002 | 18.52846
| 482 | 13.25986 | 17.60425 | 19.06
| 483 | 13.68357 | 18.10947 | 19.59644
| 484 | 14.11894 | 18.61674 | 20.1646
| 485 | 14.57473 | 19.13251 | 20.76457
| 486 | 15.04718 | 19.67071 | 21.39165
| 487 | 15.53212 | 20.20728 | 22.02005
| 488 | 16.01975 | 20.74784 | 22.68281
| 489 | 16.48425 | 21.27285 | 23.33852
| 490 | 16.94985 | 21.77725 | 23.94937
| 491 | 17.4056 | 22.28232 | 24.58345
| 492 | 17.85413 | 22.76283 | 25.19215
| 493 | 18.34138 | 23.23289 | 25.80598
| 494 | 18.85396 | 23.76611 | 26.47713
| 495 | 19.40756 | 24.33104 | 27.17956
| 496 | 19.98966 | 24.91192 | 27.92855
| 497 | 20.58563 | 25.52724 | 28.72859
| 498 | 21.20431 | 26.16169 | 29.58195
| 499 | 21.84462 | 26.83238 | 30.46306
| 500 | 22.52152 | 27.54677 | 31.38769
| 501 | 23.22745 | 28.28671 | 32.37336
| 502 | 23.96079 | 29.05231 | 33.38526
| 503 | 24.72191 | 29.86754 | 34.40056
| 504 | 25.50075 | 30.72724 | 35.48785
| 505 | 26.31661 | 31.62527 | 36.61311
| 506 | 27.17601 | 32.58663 | 37.80441
| 507 | 28.04168 | 33.58196 | 39.05185
| 508 | 28.89798 | 34.5918 | 40.2778
| 509 | 29.69451 | 35.56729 | 41.45126
| 510 | 30.47588 | 36.53095 | 42.58307
| 511 | 31.226 | 37.47452 | 43.66911
| 512 | 31.9684 | 38.36712 | 44.65779
| 513 | 32.68562 | 39.29172 | 45.64017
| 514 | 33.45644 | 40.24015 | 46.64596
| 515 | 34.23793 | 41.23886 | 47.63686
| 516 | 35.01773 | 42.26162 | 48.65779
| 517 | 35.79321 | 43.31939 | 49.67543
| 518 | 36.5583 | 44.38633 | 50.66581
| 519 | 37.30988 | 45.46011 | 51.61361
| 520 | 38.0424 | 46.52669 | 52.52768
| 521 | 38.77785 | 47.58493 | 53.38533
| 522 | 39.49393 | 48.63303 | 54.14912
| 523 | 40.16991 | 49.63115 | 54.84153
| 524 | 40.79696 | 50.59504 | 55.45172
| 525 | 41.40775 | 51.51001 | 56.00749
| 526 | 41.98487 | 52.42432 | 56.51125
| 527 | 42.50494 | 53.22959 | 56.90369
| 528 | 42.98305 | 53.94765 | 57.22622
| 529 | 43.38669 | 54.55946 | 57.44834
| 530 | 43.76002 | 55.10533 | 57.63889
| 531 | 44.10673 | 55.56536 | 57.75978
| 532 | 44.40298 | 55.94897 | 57.83171
| 533 | 44.68424 | 56.27685 | 57.86254
| 534 | 44.96709 | 56.60548 | 57.91408
| 535 | 45.23255 | 56.87843 | 57.93079
| 536 | 45.48088 | 57.10076 | 57.90882
| 537 | 45.7098 | 57.26599 | 57.84693
| 538 | 45.93992 | 57.39869 | 57.76691
| 539 | 46.16974 | 57.48761 | 57.68216
| 540 | 46.38818 | 57.53378 | 57.58356
| 541 | 46.79183 | 57.48752 | 57.68368
| 542 | 46.96509 | 57.46005 | 57.57291
| 543 | 47.17649 | 57.45689 | 57.49258
| 544 | 47.39159 | 57.41349 | 57.41791
| 545 | 47.62803 | 57.36051 | 57.38023
| 546 | 47.90146 | 57.32718 | 57.414
| 547 | 48.18931 | 57.28233 | 57.49811
| 548 | 48.51017 | 57.22977 | 57.5664
| 549 | 48.83105 | 57.18612 | 57.6724
| 550 | 49.15354 | 57.17008 | 57.81608
| 551 | 49.48505 | 57.16702 | 58.00841
| 552 | 49.80699 | 57.15367 | 58.15565
| 553 | 50.15068 | 57.13589 | 58.30568
| 554 | 50.54026 | 57.14524 | 58.50526
| 555 | 50.98681 | 57.22061 | 58.80336
| 556 | 51.44186 | 57.32813 | 59.15965
| 557 | 51.94438 | 57.43194 | 59.54263
| 558 | 52.4901 | 57.59156 | 59.98405
| 559 | 53.28347 | 57.84933 | 60.75388
| 560 | 53.63969 | 57.94298 | 61.04091
| 561 | 54.2703 | 58.21762 | 61.63082
| 562 | 54.97105 | 58.48919 | 62.21465
| 563 | 55.74375 | 58.82297 | 62.89633
| 564 | 56.51314 | 59.18028 | 63.59991
| 565 | 57.38164 | 59.64923 | 64.36469
| 566 | 58.34546 | 60.15805 | 65.24507
| 567 | 59.29036 | 60.69615 | 66.08331
| 568 | 60.22502 | 61.24782 | 67.01807
| 569 | 61.15181 | 61.79204 | 67.89628
| 570 | 62.13486 | 62.39463 | 68.79622
| 571 | 63.06784 | 63.00564 | 69.72542
| 572 | 63.95831 | 63.5475 | 70.52641
| 573 | 64.90415 | 64.15157 | 71.33956
| 574 | 65.88771 | 64.80484 | 72.25053
| 575 | 66.92801 | 65.54133 | 73.23954
| 576 | 68.01425 | 66.30396 | 74.28277
| 577 | 69.09139 | 67.13194 | 75.33855
| 578 | 70.22699 | 67.97683 | 76.45833
| 579 | 71.37268 | 68.88011 | 77.54077
| 580 | 72.55979 | 69.79118 | 78.60543
| 581 | 73.72548 | 70.76513 | 79.74248
| 582 | 74.88578 | 71.76493 | 80.82622
| 583 | 76.03806 | 72.82027 | 81.94819
| 584 | 77.20523 | 73.85538 | 83.03745
| 585 | 78.37588 | 74.91442 | 84.11445
| 586 | 79.5467 | 76.08343 | 85.23415
| 587 | 80.71925 | 77.23761 | 86.28166
| 588 | 81.74481 | 78.35579 | 87.27271
| 589 | 82.69096 | 79.43959 | 88.13119
| 590 | 83.51213 | 80.42054 | 88.90849
| 591 | 84.28982 | 81.31919 | 89.63424
| 592 | 84.94467 | 82.12856 | 90.19934
| 593 | 85.5416 | 82.98489 | 90.7028
| 594 | 86.1542 | 83.85295 | 91.24391
| 595 | 86.71112 | 84.7973 | 91.74384
| 596 | 87.2167 | 85.64385 | 92.18219
| 597 | 87.644 | 86.56065 | 92.60222
| 598 | 88.03742 | 87.38367 | 92.94328
| 599 | 88.35425 | 88.1725 | 93.20096
| 600 | 88.57276 | 88.83198 | 93.32629
| 601 | 88.70106 | 89.47508 | 93.3828
| 602 | 88.73724 | 90.09509 | 93.38661
| 603 | 88.71259 | 90.63848 | 93.30081
| 604 | 88.6829 | 91.1694 | 93.19398
| 605 | 88.48842 | 91.57977 | 92.97813
| 606 | 88.2342 | 91.96544 | 92.6734
| 607 | 87.9162 | 92.22244 | 92.31305
| 608 | 87.58121 | 92.38529 | 91.90543
| 609 | 87.17892 | 92.48179 | 91.46125
| 610 | 86.78743 | 92.55218 | 91.02442
| 611 | 86.35273 | 92.53204 | 90.56586
| 612 | 85.90633 | 92.48984 | 90.09767
| 613 | 85.48498 | 92.37976 | 89.61417
| 614 | 84.97945 | 92.17426 | 89.04676
| 615 | 84.40138 | 91.93793 | 88.46438
| 616 | 83.85023 | 91.65886 | 87.8419
| 617 | 83.27872 | 91.31465 | 87.21477
| 618 | 82.62665 | 90.90449 | 86.51437
| 619 | 82.04568 | 90.51796 | 85.85335
| 620 | 81.40633 | 90.0407 | 85.15816
| 621 | 80.75885 | 89.5207 | 84.47043
| 622 | 80.13948 | 88.96086 | 83.78916
| 623 | 79.48046 | 88.38509 | 83.07373
| 624 | 78.85258 | 87.74313 | 82.37729
| 625 | 78.20066 | 87.08543 | 81.64833
| 626 | 77.54609 | 86.3978 | 80.95309
| 627 | 76.94471 | 85.73657 | 80.27993
| 628 | 76.40031 | 85.10251 | 79.67418
| 629 | 75.8885 | 84.43935 | 79.05887
| 630 | 75.3882 | 83.84503 | 78.54974
| 631 | 74.95693 | 83.26961 | 78.03685
| 632 | 74.52342 | 82.70799 | 77.55732
| 633 | 74.11123 | 82.12162 | 77.09123
| 634 | 73.72193 | 81.58521 | 76.63519
| 635 | 73.34336 | 81.02066 | 76.22479
| 636 | 72.95161 | 80.41158 | 75.79667
| 637 | 72.58741 | 79.84826 | 75.3745
| 638 | 72.27969 | 79.29059 | 75.00727
| 639 | 71.96348 | 78.75305 | 74.6135
| 640 | 71.67214 | 78.20228 | 74.26021
| 641 | 71.39861 | 77.68306 | 73.92621
| 642 | 71.16384 | 77.17398 | 73.62502
| 643 | 70.94506 | 76.68989 | 73.34695
| 644 | 70.73381 | 76.19703 | 73.06388
| 645 | 70.58762 | 75.7546 | 72.84962
| 646 | 70.44071 | 75.30581 | 72.64545
| 647 | 70.34669 | 74.90334 | 72.47515
| 648 | 70.27273 | 74.55808 | 72.34806
| 649 | 70.24168 | 74.21657 | 72.22036
| 650 | 70.19768 | 73.92676 | 72.14107
| 651 | 70.2294 | 73.70349 | 72.08389
| 652 | 70.25456 | 73.44208 | 72.0554
| 653 | 70.2605 | 73.23182 | 72.01653
| 654 | 70.33912 | 73.02354 | 72.01479
| 655 | 70.41968 | 72.84122 | 72.03484
| 656 | 70.51958 | 72.67378 | 72.10454
| 657 | 70.65439 | 72.52728 | 72.18668
| 658 | 70.81774 | 72.39574 | 72.26324
| 659 | 71.00368 | 72.27516 | 72.3686
| 660 | 71.20082 | 72.19544 | 72.52644
| 661 | 71.43783 | 72.1379 | 72.68276
| 662 | 71.68513 | 72.09366 | 72.88027
| 663 | 71.95539 | 72.06523 | 73.08497
| 664 | 72.27914 | 72.09928 | 73.32943
| 665 | 72.59521 | 72.12812 | 73.58084
| 666 | 72.96081 | 72.18612 | 73.87884
| 667 | 73.33898 | 72.2951 | 74.21346
| 668 | 73.74257 | 72.39442 | 74.50556
| 669 | 74.14576 | 72.5195 | 74.85928
| 670 | 74.52564 | 72.65416 | 75.1895
| 671 | 74.92665 | 72.81993 | 75.52485
| 672 | 75.31832 | 72.96892 | 75.84701
| 673 | 75.74325 | 73.15799 | 76.21753
| 674 | 76.18019 | 73.36591 | 76.59848
| 675 | 76.63245 | 73.60096 | 76.99262
| 676 | 77.1232 | 73.85427 | 77.4334
| 677 | 77.63096 | 74.0892 | 77.83964
| 678 | 78.1643 | 74.41325 | 78.34146
| 679 | 78.72211 | 74.71554 | 78.80351
| 680 | 79.27909 | 75.05586 | 79.31995
| 681 | 79.84972 | 75.39977 | 79.82796
| 682 | 80.43486 | 75.76621 | 80.38193
| 683 | 81.09823 | 76.17746 | 80.97589
| 684 | 81.71502 | 76.60454 | 81.53111
| 685 | 82.3583 | 77.04264 | 82.09784
| 686 | 83.00471 | 77.47021 | 82.71302
| 687 | 83.66879 | 77.96494 | 83.31729
| 688 | 84.30797 | 78.44116 | 83.91679
| 689 | 84.91746 | 78.88774 | 84.49674
| 690 | 85.48237 | 79.35028 | 85.02401
| 691 | 86.06816 | 79.82325 | 85.58428
| 692 | 86.60542 | 80.25233 | 86.0779
| 693 | 87.20327 | 80.72496 | 86.62638
| 694 | 87.78459 | 81.20849 | 87.18078
| 695 | 88.38095 | 81.7197 | 87.73134
| 696 | 88.98607 | 82.22952 | 88.28548
| 697 | 89.57696 | 82.75843 | 88.85733
| 698 | 90.16008 | 83.29509 | 89.40819
| 699 | 90.74746 | 83.85573 | 89.96114
| 700 | 91.36098 | 84.40369 | 90.55225
| 701 | 91.8591 | 84.89995 | 90.95526
| 702 | 92.46805 | 85.49257 | 91.55105
| 703 | 93.03901 | 86.09176 | 92.11741
| 704 | 93.63448 | 86.7103 | 92.69633
| 705 | 94.13889 | 87.29773 | 93.21274
| 706 | 94.67525 | 87.9103 | 93.74394
| 707 | 95.18931 | 88.50926 | 94.26756
| 708 | 95.61893 | 89.09983 | 94.76888
| 709 | 96.04867 | 89.65948 | 95.22236
| 710 | 96.41845 | 90.17675 | 95.63289
| 711 | 96.76517 | 90.693 | 96.03676
| 712 | 97.05208 | 91.16661 | 96.35443
| 713 | 97.36031 | 91.61511 | 96.66188
| 714 | 97.65062 | 92.0631 | 96.98632
| 715 | 97.91667 | 92.52758 | 97.28845
| 716 | 98.15997 | 92.98775 | 97.58508
| 717 | 98.39175 | 93.45175 | 97.88216
| 718 | 98.59415 | 93.88617 | 98.1413
| 719 | 98.77745 | 94.34708 | 98.39336
| 720 | 98.92592 | 94.78155 | 98.59655
| 721 | 99.04834 | 95.21205 | 98.79303
| 722 | 99.11912 | 95.60404 | 98.94318
| 723 | 99.17714 | 96.00532 | 99.06718
| 724 | 99.2042 | 96.38087 | 99.1565
| 725 | 99.20018 | 96.70782 | 99.22672
| 726 | 99.15822 | 97.02212 | 99.26607
| 727 | 99.09021 | 97.34947 | 99.28156
| 728 | 98.99178 | 97.60705 | 99.2596
| 729 | 98.8656 | 97.85571 | 99.24094
| 730 | 98.73781 | 98.07692 | 99.19609
| 731 | 98.58674 | 98.23786 | 99.10264
| 732 | 98.41147 | 98.35081 | 98.98751
| 733 | 98.22849 | 98.48223 | 98.85669
| 734 | 97.99182 | 98.5665 | 98.68786
| 735 | 97.75849 | 98.6309 | 98.52563
| 736 | 97.50941 | 98.72711 | 98.3582
| 737 | 97.21142 | 98.77342 | 98.16827
| 738 | 96.90666 | 98.79101 | 97.94302
| 739 | 96.57444 | 98.81024 | 97.6897
| 740 | 96.1969 | 98.78005 | 97.40324
| 741 | 95.83413 | 98.73215 | 97.13252
| 742 | 95.46543 | 98.68861 | 96.86311
| 743 | 95.0316 | 98.54263 | 96.51614
| 744 | 94.61795 | 98.46075 | 96.24073
| 745 | 94.15405 | 98.3019 | 95.8994
| 746 | 93.66284 | 98.08996 | 95.40863
| 747 | 93.21187 | 97.85177 | 94.98174
| 748 | 92.70127 | 97.56174 | 94.52862
| 749 | 92.32107 | 97.34266 | 94.0897
| 750 | 91.88024 | 97.11822 | 93.67049
| 751 | 91.42567 | 96.86561 | 93.27053
| 752 | 91.05103 | 96.65859 | 92.92997
| 753 | 90.63962 | 96.42629 | 92.57623
| 754 | 90.2182 | 96.17117 | 92.23925
| 755 | 89.74944 | 95.87151 | 91.8396
| 756 | 89.32153 | 95.55992 | 91.40837
| 757 | 88.84871 | 95.2219 | 90.95469
| 758 | 88.40841 | 94.89777 | 90.5374
| 759 | 87.92926 | 94.51343 | 90.05637
| 760 | 87.4464 | 94.14797 | 89.60636
| 761 | 86.96447 | 93.7516 | 89.15228
| 762 | 86.47632 | 93.31847 | 88.69567
| 763 | 85.96689 | 92.88513 | 88.22191
| 764 | 85.49018 | 92.48572 | 87.7905
| 765 | 85.01063 | 92.08158 | 87.31823
| 766 | 84.50592 | 91.5853 | 86.8132
| 767 | 84.05133 | 91.15967 | 86.37828
| 768 | 83.59439 | 90.71182 | 85.90204
| 769 | 83.163 | 90.24207 | 85.45841
| 770 | 82.76753 | 89.86595 | 85.07192
| 771 | 82.38796 | 89.48339 | 84.67605
| 772 | 82.01759 | 89.09069 | 84.30584
| 773 | 81.64678 | 88.76054 | 83.97675
| 774 | 81.30229 | 88.37733 | 83.6436
| 775 | 80.92243 | 87.97839 | 83.2813
| 776 | 80.55666 | 87.55835 | 82.89082
| 777 | 80.20061 | 87.12858 | 82.52328
| 778 | 79.86527 | 86.72947 | 82.14921
| 779 | 79.52763 | 86.32587 | 81.7699
| 780 | 79.13403 | 85.89657 | 81.39055
| 781 | 78.80035 | 85.49593 | 81.06613
| 782 | 78.47761 | 85.09287 | 80.68008
| 783 | 78.13198 | 84.66863 | 80.34901
| 784 | 77.80966 | 84.27478 | 80.0474
| 785 | 77.52382 | 83.84997 | 79.74183
| 786 | 77.17384 | 83.44123 | 79.36607
| 787 | 76.88301 | 83.04364 | 79.05853
| 788 | 76.60408 | 82.65775 | 78.72592
| 789 | 76.35456 | 82.27927 | 78.45891
| 790 | 76.10024 | 81.91292 | 78.16587
| 791 | 75.90071 | 81.62951 | 77.95574
| 792 | 75.71139 | 81.36727 | 77.75959
| 793 | 75.54549 | 81.10602 | 77.59926
| 794 | 75.30678 | 80.76447 | 77.35032
| 795 | 75.11733 | 80.45956 | 77.14033
| 796 | 74.90341 | 80.13893 | 76.91585
| 797 | 74.75747 | 79.84418 | 76.73526
| 798 | 74.55544 | 79.55842 | 76.51291
| 799 | 74.41266 | 79.28544 | 76.31889
| 800 | 74.24846 | 79.03972 | 76.11379
| 801 | 74.10312 | 78.75623 | 75.95114
| 802 | 73.9502 | 78.48564 | 75.76846
| 803 | 73.79705 | 78.2226 | 75.61376
| 804 | 73.67509 | 77.94518 | 75.44764
| 805 | 73.55459 | 77.68889 | 75.32852
| 806 | 73.44678 | 77.45467 | 75.20039
| 807 | 73.3416 | 77.21662 | 75.04359
| 808 | 73.23718 | 76.99392 | 74.90926
| 809 | 73.17126 | 76.789 | 74.7972
| 810 | 73.1311 | 76.60085 | 74.6991
| 811 | 73.0901 | 76.42946 | 74.63067
| 812 | 73.05697 | 76.28207 | 74.56119
| 813 | 73.02528 | 76.13204 | 74.50582
| 814 | 73.02286 | 75.96445 | 74.43567
| 815 | 72.9963 | 75.8261 | 74.40676
| 816 | 72.97869 | 75.66517 | 74.35083
| 817 | 72.9676 | 75.54084 | 74.31659
| 818 | 72.96354 | 75.4097 | 74.29066
| 819 | 72.98153 | 75.27825 | 74.27797
| 820 | 73.01919 | 75.20534 | 74.29609
| 821 | 73.0495 | 75.11046 | 74.29595
| 822 | 73.08139 | 75.01012 | 74.30664
| 823 | 73.1416 | 74.93132 | 74.34135
| 824 | 73.18784 | 74.85797 | 74.34936
| 825 | 73.24863 | 74.79447 | 74.38026
| 826 | 73.3178 | 74.73401 | 74.39712
| 827 | 73.40875 | 74.68826 | 74.46507
| 828 | 73.49459 | 74.62986 | 74.50332
| 829 | 73.58134 | 74.58615 | 74.5482
| 830 | 73.67717 | 74.54821 | 74.61689
| 831 | 73.76148 | 74.5226 | 74.66977
| 832 | 73.84919 | 74.50357 | 74.72561
| 833 | 73.97257 | 74.51277 | 74.81219
| 834 | 74.05652 | 74.49436 | 74.87094
| 835 | 74.19213 | 74.52418 | 74.97683
| 836 | 74.31342 | 74.51113 | 75.0701
| 837 | 74.45392 | 74.50685 | 75.16977
| 838 | 74.58535 | 74.54236 | 75.30002
| 839 | 74.73414 | 74.59205 | 75.41867
| 840 | 74.91841 | 74.64376 | 75.52835
| 841 | 75.08049 | 74.70606 | 75.69861
| 842 | 75.28067 | 74.74416 | 75.8429
| 843 | 75.46576 | 74.78347 | 75.99781
| 844 | 75.68718 | 74.88107 | 76.16996
| 845 | 75.9231 | 74.9741 | 76.34887
| 846 | 76.14113 | 75.07782 | 76.51801
| 847 | 76.37588 | 75.20899 | 76.72855
| 848 | 76.60313 | 75.31178 | 76.91187
| 849 | 76.82951 | 75.43013 | 77.10231
| 850 | 77.04907 | 75.54961 | 77.31474
| 851 | 77.25428 | 75.64414 | 77.49996
| 852 | 77.4538 | 75.77049 | 77.69501
| 853 | 77.68145 | 75.88816 | 77.89098
| 854 | 77.91903 | 75.98764 | 78.08195
| 855 | 78.15408 | 76.13113 | 78.25988
| 856 | 78.39585 | 76.28438 | 78.48439
| 857 | 78.65262 | 76.42331 | 78.67919
| 858 | 78.92851 | 76.57677 | 78.91282
| 859 | 79.20175 | 76.73709 | 79.17795
| 860 | 79.47141 | 76.92797 | 79.41268
| 861 | 79.75369 | 77.08151 | 79.65646
| 862 | 80.061 | 77.26764 | 79.9258
| 863 | 80.37111 | 77.47748 | 80.19051
| 864 | 80.66835 | 77.68211 | 80.44933
| 865 | 80.96082 | 77.87128 | 80.70474
| 866 | 81.31194 | 78.10562 | 80.98497
| 867 | 81.6362 | 78.32887 | 81.26441
| 868 | 81.95682 | 78.55547 | 81.55072
| 869 | 82.25943 | 78.80251 | 81.87236
| 870 | 82.5457 | 79.01123 | 82.16505
| 871 | 82.86036 | 79.24736 | 82.44298
| 872 | 83.09917 | 79.44056 | 82.69208
| 873 | 83.37514 | 79.62532 | 82.92855
| 874 | 83.67768 | 79.85009 | 83.16615
| 875 | 83.98159 | 80.07588 | 83.44733
| 876 | 84.32022 | 80.30321 | 83.71337
| 877 | 84.64998 | 80.54425 | 83.99425
| 878 | 84.97409 | 80.78883 | 84.29449
| 879 | 85.29284 | 81.04319 | 84.5886
| 880 | 85.62315 | 81.27216 | 84.88987
| 881 | 85.9808 | 81.56773 | 85.23723
| 882 | 86.34973 | 81.87102 | 85.5808
| 883 | 86.68371 | 82.15994 | 85.90276
| 884 | 87.04828 | 82.44049 | 86.18415
| 885 | 87.41416 | 82.70048 | 86.48742
| 886 | 87.76788 | 83.01785 | 86.85808
| 887 | 88.10883 | 83.32822 | 87.18966
| 888 | 88.44314 | 83.63191 | 87.51795
| 889 | 88.78562 | 83.96661 | 87.87266
| 890 | 89.09664 | 84.25635 | 88.1934
| 891 | 89.39578 | 84.56244 | 88.50811
| 892 | 89.69782 | 84.82968 | 88.78978
| 893 | 89.9714 | 85.0602 | 89.01316
| 894 | 90.26465 | 85.29936 | 89.28021
| 895 | 90.55869 | 85.55579 | 89.52098
| 896 | 90.87194 | 85.81614 | 89.77467
| 897 | 91.18331 | 86.11578 | 90.07836
| 898 | 91.48664 | 86.41927 | 90.37596
| 899 | 91.80648 | 86.73476 | 90.71287
| 900 | 92.10148 | 87.02095 | 90.99116
| 901 | 92.40271 | 87.3282 | 91.29586
| 902 | 92.71898 | 87.64146 | 91.61184
| 903 | 93.04487 | 87.94634 | 91.89637
| 904 | 93.34469 | 88.27041 | 92.18793
| 905 | 93.67748 | 88.62005 | 92.49372
| 906 | 93.98232 | 88.90496 | 92.78645
| 907 | 94.26435 | 89.21891 | 93.0938
| 908 | 94.57078 | 89.56488 | 93.39535
| 909 | 94.85895 | 89.89211 | 93.72484
| 910 | 95.14023 | 90.20348 | 94.00934
| 911 | 95.35443 | 90.47782 | 94.25094
| 912 | 95.56203 | 90.69596 | 94.43647
| 913 | 95.80069 | 90.94854 | 94.66113
| 914 | 96.00181 | 91.18698 | 94.85884
| 915 | 96.20491 | 91.43224 | 95.05772
| 916 | 96.4467 | 91.69768 | 95.25208
| 917 | 96.65916 | 91.96777 | 95.49472
| 918 | 96.87706 | 92.24606 | 95.73104
| 919 | 97.08397 | 92.50477 | 95.92227
| 920 | 97.28938 | 92.79676 | 96.15169
| 921 | 97.4867 | 93.04761 | 96.35731
| 922 | 97.66912 | 93.30472 | 96.55087
| 923 | 97.86666 | 93.57639 | 96.73734
| 924 | 98.04906 | 93.85045 | 96.9294
| 925 | 98.20602 | 94.08903 | 97.10494
| 926 | 98.40241 | 94.36999 | 97.31086
| 927 | 98.58725 | 94.66111 | 97.53333
| 928 | 98.73071 | 94.89166 | 97.69688
| 929 | 98.86016 | 95.13734 | 97.86126
| 930 | 98.9914 | 95.3802 | 98.04818
| 931 | 99.07789 | 95.59476 | 98.1921
| 932 | 99.17755 | 95.79429 | 98.32495
| 933 | 99.26012 | 95.96315 | 98.39426
| 934 | 99.37519 | 96.14952 | 98.53016
| 935 | 99.42849 | 96.30083 | 98.59429
| 936 | 99.51963 | 96.48237 | 98.68181
| 937 | 99.5662 | 96.64519 | 98.75812
| 938 | 99.63056 | 96.82841 | 98.83533
| 939 | 99.69032 | 97.00123 | 98.93636
| 940 | 99.7338 | 97.17817 | 99.01146
| 941 | 99.76764 | 97.33125 | 99.07443
| 942 | 99.79099 | 97.5035 | 99.13115
| 943 | 99.80464 | 97.65565 | 99.18342
| 944 | 99.82596 | 97.77818 | 99.22232
| 945 | 99.86394 | 97.94666 | 99.28818
| 946 | 99.8487 | 98.07408 | 99.31013
| 947 | 99.82182 | 98.18832 | 99.3195
| 948 | 99.83788 | 98.36745 | 99.39737
| 949 | 99.77608 | 98.44761 | 99.3848
| 950 | 99.76271 | 98.60495 | 99.43944
| 951 | 99.71448 | 98.659 | 99.40743
| 952 | 99.68669 | 98.73603 | 99.393
| 953 | 99.63283 | 98.75814 | 99.31726
| 954 | 99.57977 | 98.8255 | 99.32866
| 955 | 99.51253 | 98.91 | 99.3046
| 956 | 99.43061 | 98.99077 | 99.28769
| 957 | 99.35989 | 99.06421 | 99.24447
| 958 | 99.2748 | 99.11609 | 99.20324
| 959 | 99.15799 | 99.13878 | 99.11864
| 960 | 99.06929 | 99.19162 | 99.05514
| 961 | 98.94155 | 99.2024 | 98.97341
| 962 | 98.80828 | 99.19386 | 98.86096
| 963 | 98.66677 | 99.20178 | 98.74605
| 964 | 98.53621 | 99.19939 | 98.65103
| 965 | 98.4089 | 99.19904 | 98.55142
| 966 | 98.26567 | 99.19158 | 98.46013
| 967 | 98.08672 | 99.13878 | 98.30495
| 968 | 97.94118 | 99.14743 | 98.23344
| 969 | 97.78401 | 99.10099 | 98.108
| 970 | 97.64723 | 99.09739 | 98.03712
| 971 | 97.49075 | 99.04995 | 97.91631
| 972 | 97.3344 | 98.97928 | 97.76518
| 973 | 97.18021 | 98.86801 | 97.5964
| 974 | 97.01292 | 98.80101 | 97.49543
| 975 | 96.82908 | 98.77199 | 97.36514
| 976 | 96.6397 | 98.73642 | 97.23555
| 977 | 96.4455 | 98.66387 | 97.06976
| 978 | 96.24202 | 98.57285 | 96.90527
| 979 | 96.03405 | 98.47383 | 96.72254
| 980 | 95.8214 | 98.3856 | 96.53681
| 981 | 95.60398 | 98.28908 | 96.37353
| 982 | 95.39785 | 98.15539 | 96.15848
| 983 | 95.15391 | 98.01314 | 95.93655
| 984 | 94.95232 | 97.91553 | 95.75846
| 985 | 94.73426 | 97.81697 | 95.58187
| 986 | 94.4553 | 97.64375 | 95.34035
| 987 | 94.20163 | 97.46162 | 95.10699
| 988 | 93.99557 | 97.33108 | 94.90003
| 989 | 93.77503 | 97.2082 | 94.71813
| 990 | 93.55192 | 97.04963 | 94.54169
| 991 | 93.33079 | 96.90465 | 94.35728
| 992 | 93.17777 | 96.78758 | 94.23832
| 993 | 92.9395 | 96.61706 | 94.0254
| 994 | 92.66598 | 96.43812 | 93.76314
| 995 | 92.40468 | 96.28057 | 93.54475
| 996 | 92.17965 | 96.1047 | 93.33067
| 997 | 91.97288 | 95.96893 | 93.12956
| 998 | 91.74387 | 95.87059 | 92.97043
| 999 | 91.50481 | 95.66036 | 92.74412
| 1000 | 91.25465 | 95.40582 | 92.42787
| 1001 | 91.02413 | 95.22525 | 92.1741
| 1002 | 90.73571 | 94.98887 | 91.94138
| 1003 | 90.47248 | 94.66285 | 91.55578
| 1004 | 90.24807 | 94.45055 | 91.21487
| 1005 | 90.03226 | 94.20867 | 90.83828
| 1006 | 89.82148 | 93.88161 | 90.5001
| 1007 | 89.57843 | 93.73449 | 90.26891
| 1008 | 89.29519 | 93.71816 | 90.23378
| 1009 | 89.04272 | 93.58678 | 90.14215
| 1010 | 88.78336 | 93.4086 | 89.99014
| 1011 | 88.51896 | 93.19374 | 89.77453
| 1012 | 88.30216 | 93.01232 | 89.58437
| 1013 | 88.08525 | 92.84259 | 89.40929
| 1014 | 87.86872 | 92.703 | 89.26954
| 1015 | 87.62175 | 92.53449 | 89.13168
| 1016 | 87.35288 | 92.36319 | 88.99855
| 1017 | 87.09223 | 92.09736 | 88.73936
| 1018 | 86.87263 | 91.8358 | 88.51326
| 1019 | 86.59611 | 91.73949 | 88.33926
| 1020 | 86.28934 | 91.52619 | 88.12467
| 1021 | 86.0699 | 91.25861 | 87.88987
| 1022 | 85.88107 | 91.11229 | 87.76045
| 1023 | 85.65888 | 90.92706 | 87.60715
| 1024 | 85.39367 | 90.69096 | 87.42992
| 1025 | 85.12758 | 90.45832 | 87.27562
| 1026 | 84.90191 | 90.18328 | 87.11374
| 1027 | 84.72794 | 89.92876 | 86.85582
| 1028 | 84.45745 | 89.64114 | 86.34463
| 1029 | 84.19954 | 89.33639 | 85.94506
| 1030 | 83.99191 | 89.06111 | 85.65399
| 1031 | 83.80878 | 88.90122 | 85.4271
| 1032 | 83.66273 | 88.75165 | 85.27799
| 1033 | 83.45706 | 88.53981 | 85.10826
| 1034 | 83.27189 | 88.31055 | 84.93981
| 1035 | 83.10356 | 88.13253 | 84.79304
| 1036 | 82.89001 | 87.9196 | 84.65286
| 1037 | 82.66456 | 87.64593 | 84.40436
| 1038 | 82.47191 | 87.47115 | 84.19804
| 1039 | 82.27926 | 87.27855 | 84.04024
| 1040 | 82.05431 | 87.07474 | 83.84103
| 1041 | 81.83317 | 86.86535 | 83.63142
| 1042 | 81.65904 | 86.66309 | 83.44047
| 1043 | 81.48638 | 86.43073 | 83.23992
| 1044 | 81.26992 | 86.20039 | 83.0313
| 1045 | 81.04944 | 86.04635 | 82.88685
| 1046 | 80.87979 | 85.8329 | 82.70839
| 1047 | 80.6732 | 85.62796 | 82.48997
| 1048 | 80.47627 | 85.41574 | 82.31998
| 1049 | 80.32082 | 85.16689 | 82.09972
| 1050 | 80.13547 | 84.95529 | 81.90692
| 1051 | 80.00234 | 84.79081 | 81.75807
| 1052 | 79.84715 | 84.58818 | 81.56737
| 1053 | 79.7072 | 84.42999 | 81.4256
| 1054 | 79.52551 | 84.22586 | 81.27709
| 1055 | 79.39765 | 84.09162 | 81.16842
| 1056 | 79.25075 | 83.91515 | 81.0402
| 1057 | 79.07686 | 83.74644 | 80.9058
| 1058 | 78.94473 | 83.57413 | 80.76852
| 1059 | 78.77763 | 83.42009 | 80.63
| 1060 | 78.66489 | 83.236 | 80.47094
| 1061 | 78.52506 | 83.05994 | 80.33187
| 1062 | 78.35401 | 82.89449 | 80.19452
| 1063 | 78.22155 | 82.72147 | 80.07157
| 1064 | 78.09519 | 82.53854 | 79.92118
| 1065 | 77.87942 | 82.31359 | 79.73291
| 1066 | 77.75224 | 82.09228 | 79.56019
| 1067 | 77.58952 | 81.9279 | 79.39209
| 1068 | 77.44369 | 81.74146 | 79.2573
| 1069 | 77.33394 | 81.58404 | 79.1221
| 1070 | 77.24446 | 81.40983 | 78.97724
| 1071 | 77.12656 | 81.27547 | 78.88164
| 1072 | 77.00763 | 81.10151 | 78.75364
| 1073 | 76.87836 | 80.98398 | 78.65589
| 1074 | 76.78015 | 80.91419 | 78.58382
| 1075 | 76.70623 | 80.82453 | 78.50195
| 1076 | 76.5703 | 80.65905 | 78.37083
| 1077 | 76.46746 | 80.55097 | 78.29901
| 1078 | 76.33207 | 80.36566 | 78.15055
| 1079 | 76.24401 | 80.2883 | 78.08134
| 1080 | 76.16236 | 80.15021 | 77.95461
| 1081 | 76.0885 | 80.0094 | 77.84853
| 1082 | 76.00253 | 79.78543 | 77.71611
| 1083 | 75.90975 | 79.66641 | 77.63606
| 1084 | 75.82412 | 79.55945 | 77.59374
| 1085 | 75.73913 | 79.44678 | 77.47514
| 1086 | 75.62956 | 79.32037 | 77.39232
| 1087 | 75.5307 | 79.17977 | 77.33411
| 1088 | 75.43164 | 79.05472 | 77.22479
| 1089 | 75.34324 | 78.91632 | 77.10415
| 1090 | 75.26414 | 78.80466 | 77.02068
| 1091 | 75.22699 | 78.67922 | 76.96388
| 1092 | 75.13673 | 78.53414 | 76.83129
| 1093 | 75.09419 | 78.49967 | 76.80635
| 1094 | 75.06185 | 78.43867 | 76.83061
| 1095 | 74.98985 | 78.35046 | 76.77484
| 1096 | 74.92031 | 78.25504 | 76.74004
| 1097 | 74.86119 | 78.17733 | 76.66681
| 1098 | 74.87769 | 78.1396 | 76.67191
| 1099 | 74.81436 | 78.05566 | 76.61645
| 1100 | 74.77873 | 78.00486 | 76.57718
//Длина волны, нм : 190 .. 1100
//T : 0 .. 100