## 97_98_99 воздух
//Дата: 10.01.2019
//Время: 16:37:47
//Результаты сканирования
//Диапазон: 190 - 1100 нм
//Шаг дискретизации: 1 нм
//Режим измерения: прецизионный
//Ширина щели: 3.0 нм
//Измеряемая величина: % пропускания
//Включение ламп: обе постоянно
//Установка образцов: 1 3 5
//Число повторов: 1
//Число серий: 1
//Ордината min: 0
//Ордината max: 100
//Серия № 1
//Длина волны [нм] Образец №1 Образец №3 Образец №5
| 190 | -0.6258801 | -0.4459396 | -0.4850571
| 191 | -0.6232331 | -0.5140067 | -0.616808
| 192 | -0.4177764 | -0.2715547 | -0.3237767
| 193 | -0.2740322 | -0.2479339 | -0.2696825
| 194 | -0.3081273 | -0.2900022 | -0.2247517
| 195 | -0.1941089 | -0.1417303 | -0.1756224
| 196 | -0.2570013 | -0.1377739 | -0.1510214
| 197 | -0.1607829 | -0.1328207 | -0.1444716
| 198 | -0.1538909 | -0.1081396 | -0.1289357
| 199 | -0.1184366 | -0.08647754 | -0.1165567
| 200 | -0.1169048 | -0.1083088 | -0.1065896
| 201 | -0.1074572 | -0.07269165 | -0.08059291
| 202 | -0.107963 | -0.07586589 | -0.06565318
| 203 | -0.08520422 | -0.0622126 | -0.06897484
| 204 | -0.0855389 | -0.05786455 | -0.07799135
| 205 | -0.08091184 | -0.05394123 | -0.0598044
| 206 | -0.08105769 | -0.05695946 | -0.05586409
| 207 | -0.07012261 | -0.05877925 | -0.05877925
| 208 | -0.07209243 | -0.05065955 | -0.05553066
| 209 | -0.05260098 | -0.03137602 | -0.04706403
| 210 | -0.0597487 | -0.04569019 | -0.05008347
| 211 | -0.05795835 | -0.0386389 | -0.05711838
| 212 | -0.05972318 | -0.0322828 | -0.04116057
| 213 | -0.04897502 | -0.03109525 | -0.03964645
| 214 | -0.05535483 | -0.03889799 | -0.03814995
| 215 | -0.03671891 | -0.03311902 | -0.04103879
| 216 | -0.0513073 | -0.03189372 | -0.04714725
| 217 | -0.04545333 | -0.02673725 | -0.04144274
| 218 | -0.04062 | -0.02579048 | -0.02901429
| 219 | -0.04239481 | -0.03241956 | -0.03553682
| 220 | -0.03801708 | -0.0343964 | -0.0343964
| 221 | -0.03681627 | -0.02688172 | -0.03623188
| 222 | -0.03572867 | -0.03232594 | -0.03232594
| 223 | -0.03471113 | -0.02534463 | -0.02809948
| 224 | -0.03701359 | -0.02467573 | -0.03057645
| 225 | -0.03292551 | -0.02717661 | -0.02665398
| 226 | -0.03516067 | -0.02344045 | -0.02904577
| 227 | -0.03138341 | -0.01992598 | -0.02540562
| 228 | -0.03366149 | -0.01951391 | -0.02488023
| 229 | -0.02486884 | -0.0162604 | -0.02439059
| 230 | -0.02678534 | -0.02678534 | -0.02396583
| 231 | -0.0263851 | -0.01851586 | -0.0263851
| 232 | -0.03653068 | -0.01598217 | -0.02602811
| 233 | -0.03110196 | -0.01803012 | -0.02794668
| 234 | -0.0280435 | -0.0178054 | -0.02270188
| 235 | -0.0250685 | -0.01495314 | -0.01979092
| 236 | -0.02480914 | -0.01740993 | -0.0243739
| 237 | -0.02457892 | -0.009917812 | -0.02457892
| 238 | -0.02695014 | -0.01240562 | -0.02652236
| 239 | -0.02422645 | -0.01700102 | -0.01912615
| 240 | -0.02664648 | -0.0169184 | -0.02622352
| 241 | -0.0265395 | -0.01474417 | -0.02611824
| 242 | -0.02646759 | -0.009662769 | -0.02142614
| 243 | -0.02139378 | -0.01216509 | -0.02139378
| 244 | -0.03102934 | -0.02138508 | -0.01886919
| 245 | -0.02391652 | -0.01468558 | -0.02391652
| 246 | -0.02143154 | -0.01933041 | -0.02143154
| 247 | -0.02147766 | -0.007159221 | -0.02400445
| 248 | -0.0287332 | -0.01690188 | -0.0215499
| 249 | -0.02672844 | -0.01230357 | -0.02418287
| 250 | -0.0268635 | -0.01449776 | -0.02174664
| 251 | -0.0244373 | -0.01243301 | -0.0192926
| 252 | -0.02457649 | -0.01724666 | -0.02198949
| 253 | -0.02211795 | -0.01257687 | -0.02211795
| 254 | -0.03230736 | -0.02226588 | -0.02226588
| 255 | -0.02022787 | -0.01275235 | -0.02242655
| 256 | -0.03015521 | -0.01286031 | -0.02261641
| 257 | -0.02282809 | -0.008056972 | -0.02282809
| 258 | -0.02847097 | -0.02078833 | -0.02304793
| 259 | -0.02328055 | -0.02099814 | -0.01552037
| 260 | -0.02630644 | -0.01338398 | -0.02630644
| 261 | -0.02662332 | -0.01074274 | -0.02101841
| 262 | -0.02413093 | -0.01892622 | -0.02696986
| 263 | -0.02446454 | -0.01391121 | -0.02446454
| 264 | -0.03065455 | -0.0170303 | -0.02773507
| 265 | -0.03109376 | -0.014313 | -0.02517114
| 266 | -0.03155965 | -0.02003787 | -0.02855397
| 267 | -0.0289418 | -0.009139515 | -0.0289418
| 268 | -0.03240941 | -0.01749079 | -0.0293228
| 269 | -0.02967931 | -0.01197586 | -0.02655517
| 270 | -0.03318934 | -0.01527763 | -0.03002845
| 271 | -0.02767488 | -0.01543407 | -0.02075616
| 272 | -0.03384058 | -0.01557741 | -0.02417185
| 273 | -0.03086787 | -0.01245546 | -0.02761862
| 274 | -0.0343924 | -0.01583142 | -0.03384649
| 275 | -0.02200087 | -0.01595063 | -0.02145085
| 276 | -0.03490711 | -0.01883876 | -0.02493365
| 277 | -0.03178604 | -0.01617185 | -0.02844014
| 278 | -0.03813925 | -0.02243485 | -0.03196967
| 279 | -0.02875054 | -0.01014725 | -0.02254944
| 280 | -0.02889126 | -0.02605878 | -0.02549228
| 281 | -0.02275675 | -0.01024054 | -0.02901486
| 282 | -0.02914652 | -0.02628902 | -0.02914652
| 283 | -0.03959805 | -0.01319935 | -0.02295539
| 284 | -0.0363194 | -0.02651893 | -0.02248344
| 285 | -0.02663872 | -0.01679397 | -0.02953423
| 286 | -0.03315187 | -0.0197748 | -0.03315187
| 287 | -0.03035149 | -0.01050629 | -0.02976781
| 288 | -0.0333925 | -0.01991833 | -0.0263625
| 289 | -0.03054745 | -0.01351137 | -0.02643529
| 290 | -0.03712915 | -0.0170912 | -0.03005693
| 291 | -0.03013508 | -0.01063591 | -0.03013508
| 292 | -0.03731675 | -0.03376277 | -0.02369317
| 293 | -0.02728982 | -0.01364491 | -0.03678194
| 294 | -0.03744272 | -0.02020718 | -0.03031077
| 295 | -0.03037287 | -0.02739514 | -0.03394615
| 296 | -0.03404428 | -0.02090438 | -0.03046067
| 297 | -0.0311506 | -0.01377815 | -0.03055155
| 298 | -0.03787423 | -0.01743417 | -0.03727306
| 299 | -0.02414482 | -0.01086517 | -0.02414482
| 300 | -0.02789062 | -0.01758322 | -0.03456012
| 301 | -0.0347364 | -0.02132937 | -0.02742347
| 302 | -0.02818558 | -0.01776917 | -0.03124923
| 303 | -0.02834851 | -0.007395265 | -0.03512751
| 304 | -0.03161693 | -0.02479759 | -0.03161693
| 305 | -0.02869136 | -0.01060333 | -0.02494901
| 306 | -0.03576291 | -0.02509678 | -0.03576291
| 307 | -0.03215394 | -0.007565632 | -0.03593675
| 308 | -0.03611801 | -0.02154408 | -0.03231611
| 309 | -0.02927885 | -0.0184584 | -0.03246133
| 310 | -0.04028185 | -0.01854244 | -0.03260911
| 311 | -0.03661074 | -0.007707525 | -0.02890322
| 312 | -0.03676613 | -0.01483546 | -0.02580079
| 313 | -0.03691399 | -0.007771366 | -0.03302831
| 314 | -0.0331634 | -0.02601051 | -0.0331634
| 315 | -0.0300418 | -0.0261233 | -0.0261233
| 316 | -0.0334716 | -0.01509503 | -0.0334716
| 317 | -0.03363916 | -0.0151706 | -0.02968162
| 318 | -0.03381425 | -0.02254283 | -0.03779239
| 319 | -0.03399456 | -0.01933024 | -0.0299952
| 320 | -0.03418803 | -0.01944025 | -0.03821016
| 321 | -0.03843534 | -0.01213748 | -0.03034369
| 322 | -0.02715749 | -0.01968918 | -0.0346258
| 323 | -0.03143837 | -0.01230197 | -0.03075493
| 324 | -0.03509424 | -0.0123862 | -0.0309655
| 325 | -0.03187958 | -0.02356317 | -0.02772137
| 326 | -0.04399626 | -0.02444236 | -0.0314259
| 327 | -0.02038879 | -0.01617042 | -0.02741941
| 328 | -0.03610211 | -0.02831538 | -0.04034941
| 329 | -0.02494121 | -0.02066557 | -0.03206727
| 330 | -0.03661294 | -0.00861481 | -0.03661294
| 331 | -0.03688676 | -0.0166352 | -0.03688676
| 332 | -0.03352086 | -0.02914857 | -0.03716443
| 333 | -0.03741472 | -0.01320519 | -0.03301299
| 334 | -0.0339694 | -0.02141549 | -0.03766172
| 335 | -0.03415706 | -0.004455269 | -0.02970179
| 336 | -0.04253763 | -0.02164195 | -0.04253763
| 337 | -0.03449258 | -0.0134971 | -0.03374275
| 338 | -0.04293171 | -0.02184245 | -0.03389345
| 339 | -0.02193132 | -0.0173938 | -0.03025009
| 340 | -0.0387382 | -0.01747017 | -0.0303829
| 341 | -0.03053552 | -0.009160655 | -0.03435246
| 342 | -0.03535715 | -0.01306677 | -0.03458851
| 343 | -0.03949019 | -0.004645905 | -0.03949019
| 344 | -0.03123585 | -0.02655047 | -0.03514033
| 345 | -0.02759164 | 0 | -0.03547497
| 346 | -0.03188089 | -0.0143464 | -0.035866
| 347 | -0.02739881 | 0 | -0.03626313
| 348 | -0.0374892 | -0.0187446 | -0.03259931
| 349 | -0.01895766 | -0.009890952 | -0.02307889
| 350 | -0.03835539 | -0.01000575 | -0.03752157
| 351 | -0.02951718 | -0.005060089 | -0.02361375
| 352 | -0.04351165 | -0.01023803 | -0.02900776
| 353 | -0.02502006 | -0.01035313 | -0.02933386
| 354 | -0.02006368 | -0.01570201 | -0.02442535
| 355 | -0.02023971 | -0.0008799873 | -0.02463965
| 356 | -0.02573706 | -0.01064982 | -0.03549939
| 357 | -0.02594475 | -0.005367879 | -0.03041798
| 358 | -0.02072352 | -0.005406136 | -0.02522863
| 359 | -0.02084183 | 0 | -0.009967831
| 360 | -0.03641793 | -0.01092538 | -0.01547762
| 361 | -0.0109591 | 0.004566293 | -0.01004585
| 362 | -0.02654851 | 0 | -0.01007012
| 363 | -0.01099576 | 0.01007944 | -0.01557732
| 364 | -0.02652665 | 0 | -0.02561194
| 365 | -0.01093374 | 0.0100226 | 0
| 366 | -0.01542496 | -0.005444103 | 0
| 367 | 0 | 0.02538209 | -0.009971536
| 368 | -0.01090562 | 0.01544963 | 0.01544963
| 369 | 0.01549257 | 0.02551718 | 0
| 370 | 0 | 0.01002552 | 0.01093693
| 371 | -0.05097749 | -0.01529325 | -0.03568425
| 372 | 0 | 0.02654696 | 0.007240081
| 373 | 0.01260138 | 0.04467763 | 0.03894973
| 374 | 0.01193447 | 0.04882283 | 0.03688836
| 375 | 0.04003408 | 0.06364392 | 0.04721968
| 376 | 0.03298953 | 0.0543357 | 0.03881121
| 377 | 0.04678727 | 0.0724744 | 0.04678727
| 378 | 0.05382365 | 0.0781311 | 0.06424113
| 379 | 0.06492706 | 0.08793918 | 0.07972057
| 380 | 0.06621536 | 0.08802748 | 0.08413246
| 381 | 0.07976838 | 0.09158591 | 0.09675609
| 382 | 0.08686028 | 0.1071744 | 0.1036719
| 383 | 0.1016679 | 0.1202738 | 0.1136288
| 384 | 0.1036263 | 0.1219504 | 0.1219504
| 385 | 0.1126241 | 0.1367149 | 0.1300899
| 386 | 0.1230949 | 0.1431336 | 0.1396984
| 387 | 0.1391792 | 0.1637403 | 0.1550075
| 388 | 0.1452539 | 0.1687662 | 0.1692887
| 389 | 0.1565094 | 0.1876107 | 0.1825943
| 390 | 0.1638136 | 0.1912764 | 0.1999489
| 391 | 0.186987 | 0.2106504 | 0.2106504
| 392 | 0.185796 | 0.2190059 | 0.227084
| 393 | 0.2068981 | 0.2364549 | 0.2416708
| 394 | 0.2098923 | 0.2435423 | 0.2557405
| 395 | 0.2305543 | 0.2606443 | 0.2724364
| 396 | 0.2428319 | 0.2719089 | 0.2852686
| 397 | 0.2563109 | 0.2927641 | 0.299599
| 398 | 0.2686347 | 0.3101043 | 0.3229488
| 399 | 0.289705 | 0.3237462 | 0.3460858
| 400 | 0.3014548 | 0.3422661 | 0.3697022
| 401 | 0.3218592 | 0.364995 | 0.3878901
| 402 | 0.3404755 | 0.3895733 | 0.4187753
| 403 | 0.3661799 | 0.4189346 | 0.4487255
| 404 | 0.3864261 | 0.4425735 | 0.4734996
| 405 | 0.4153382 | 0.4760839 | 0.5092179
| 406 | 0.4366775 | 0.5052862 | 0.5404341
| 407 | 0.468818 | 0.538202 | 0.5784719
| 408 | 0.495026 | 0.5741879 | 0.6145605
| 409 | 0.5261241 | 0.605902 | 0.6510497
| 410 | 0.554074 | 0.6371477 | 0.6910333
| 411 | 0.581165 | 0.6771751 | 0.7294338
| 412 | 0.610803 | 0.715295 | 0.7677785
| 413 | 0.6431398 | 0.7506782 | 0.8099056
| 414 | 0.6705639 | 0.7869372 | 0.8536306
| 415 | 0.7078902 | 0.8351687 | 0.905338
| 416 | 0.7356037 | 0.8768085 | 0.9497859
| 417 | 0.7804751 | 0.9241027 | 0.9999179
| 418 | 0.8187617 | 0.9735627 | 1.057944
| 419 | 0.8646918 | 1.029023 | 1.11249
| 420 | 0.9120619 | 1.082207 | 1.17773
| 421 | 0.9489879 | 1.134284 | 1.230456
| 422 | 1.006015 | 1.20549 | 1.307665
| 423 | 1.063274 | 1.278002 | 1.388607
| 424 | 1.121648 | 1.349684 | 1.469071
| 425 | 1.181401 | 1.427782 | 1.554669
| 426 | 1.246254 | 1.511921 | 1.646456
| 427 | 1.31683 | 1.602019 | 1.747054
| 428 | 1.388471 | 1.687743 | 1.83776
| 429 | 1.462283 | 1.779173 | 1.933235
| 430 | 1.532378 | 1.864655 | 2.033439
| 431 | 1.60594 | 1.963133 | 2.135294
| 432 | 1.672429 | 2.051003 | 2.236516
| 433 | 1.747465 | 2.148831 | 2.345981
| 434 | 1.822822 | 2.242316 | 2.455951
| 435 | 1.908298 | 2.353771 | 2.573775
| 436 | 1.993707 | 2.45759 | 2.695945
| 437 | 2.087911 | 2.577827 | 2.819523
| 438 | 2.189479 | 2.697827 | 2.953871
| 439 | 2.292327 | 2.830062 | 3.099082
| 440 | 2.426489 | 3.027222 | 3.323559
| 441 | 2.457598 | 3.075526 | 3.375592
| 442 | 2.596714 | 3.251317 | 3.580427
| 443 | 2.734259 | 3.423449 | 3.775741
| 444 | 2.866201 | 3.601513 | 3.967423
| 445 | 3.019304 | 3.798995 | 4.189412
| 446 | 3.175458 | 3.987563 | 4.419713
| 447 | 3.337484 | 4.193758 | 4.640078
| 448 | 3.500611 | 4.405513 | 4.87446
| 449 | 3.66553 | 4.623995 | 5.113582
| 450 | 3.836321 | 4.820394 | 5.350439
| 451 | 4.002411 | 5.045541 | 5.598267
| 452 | 4.161313 | 5.255471 | 5.843204
| 453 | 4.332411 | 5.49515 | 6.110051
| 454 | 4.484283 | 5.720726 | 6.366521
| 455 | 4.682951 | 5.972577 | 6.633509
| 456 | 4.86867 | 6.218004 | 6.908946
| 457 | 5.069618 | 6.480655 | 7.201892
| 458 | 5.307925 | 6.758138 | 7.515393
| 459 | 5.503062 | 7.074803 | 7.858268
| 460 | 5.741608 | 7.401295 | 8.205421
| 461 | 5.978749 | 7.733821 | 8.587208
| 462 | 6.212806 | 8.090723 | 8.977208
| 463 | 6.483431 | 8.463784 | 9.381578
| 464 | 6.747797 | 8.834407 | 9.768462
| 465 | 7.028773 | 9.232306 | 10.18481
| 466 | 7.313632 | 9.639989 | 10.62432
| 467 | 7.608449 | 10.05574 | 11.06187
| 468 | 7.898289 | 10.46734 | 11.4803
| 469 | 8.187679 | 10.87199 | 11.9131
| 470 | 8.469838 | 11.25931 | 12.32623
| 471 | 8.750649 | 11.66973 | 12.73451
| 472 | 9.008283 | 12.05746 | 13.12266
| 473 | 9.286913 | 12.44176 | 13.52601
| 474 | 9.55829 | 12.80459 | 13.9174
| 475 | 9.849498 | 13.18945 | 14.32049
| 476 | 10.13163 | 13.57183 | 14.72681
| 477 | 10.43897 | 13.97221 | 15.15016
| 478 | 10.76141 | 14.38623 | 15.58069
| 479 | 11.10382 | 14.82911 | 16.04522
| 480 | 11.43883 | 15.27239 | 16.51736
| 481 | 11.80789 | 15.73167 | 17.0192
| 482 | 12.16639 | 16.18989 | 17.51643
| 483 | 12.55899 | 16.6589 | 18.01163
| 484 | 12.95219 | 17.11531 | 18.53247
| 485 | 13.36065 | 17.59266 | 19.07333
| 486 | 13.7946 | 18.07827 | 19.62866
| 487 | 14.2284 | 18.55191 | 20.19718
| 488 | 14.68058 | 19.03296 | 20.77679
| 489 | 15.12669 | 19.50686 | 21.3541
| 490 | 15.57303 | 19.98238 | 21.91852
| 491 | 16.01657 | 20.46919 | 22.53336
| 492 | 16.44192 | 20.92191 | 23.09991
| 493 | 16.89521 | 21.37324 | 23.70536
| 494 | 17.34538 | 21.86636 | 24.33575
| 495 | 17.82697 | 22.36791 | 24.98569
| 496 | 18.33503 | 22.87153 | 25.64608
| 497 | 18.8705 | 23.41115 | 26.36427
| 498 | 19.44665 | 24.00288 | 27.12886
| 499 | 20.0374 | 24.63311 | 27.92957
| 500 | 20.65626 | 25.28138 | 28.7796
| 501 | 21.3135 | 25.99405 | 29.68529
| 502 | 21.99882 | 26.73264 | 30.62106
| 503 | 22.70059 | 27.47899 | 31.56542
| 504 | 23.40397 | 28.25039 | 32.55238
| 505 | 24.12389 | 29.05648 | 33.5726
| 506 | 24.89711 | 29.92283 | 34.63923
| 507 | 25.68703 | 30.81245 | 35.77097
| 508 | 26.49541 | 31.73295 | 36.86028
| 509 | 27.26364 | 32.62526 | 37.92868
| 510 | 28.01299 | 33.5149 | 38.97638
| 511 | 28.7356 | 34.40143 | 39.99032
| 512 | 29.42226 | 35.2677 | 40.93742
| 513 | 30.0876 | 36.12743 | 41.91655
| 514 | 30.75912 | 37.00784 | 42.87061
| 515 | 31.43332 | 37.88934 | 43.76718
| 516 | 32.12321 | 38.79723 | 44.69555
| 517 | 32.83462 | 39.75159 | 45.63569
| 518 | 33.55736 | 40.73458 | 46.54406
| 519 | 34.25816 | 41.73392 | 47.41978
| 520 | 34.94565 | 42.71261 | 48.24915
| 521 | 35.63381 | 43.71437 | 49.02732
| 522 | 36.29853 | 44.68343 | 49.74708
| 523 | 36.91852 | 45.60708 | 50.40271
| 524 | 37.50159 | 46.49516 | 50.988
| 525 | 38.05972 | 47.34894 | 51.51192
| 526 | 38.59543 | 48.16564 | 51.98085
| 527 | 39.0776 | 48.88524 | 52.35519
| 528 | 39.52451 | 49.55485 | 52.65919
| 529 | 39.91198 | 50.13199 | 52.88892
| 530 | 40.27377 | 50.64825 | 53.05133
| 531 | 40.59481 | 51.09381 | 53.18445
| 532 | 40.87133 | 51.45426 | 53.25531
| 533 | 41.12339 | 51.76152 | 53.28997
| 534 | 41.34428 | 52.01412 | 53.28238
| 535 | 41.58239 | 52.2415 | 53.25721
| 536 | 41.81737 | 52.45071 | 53.23239
| 537 | 42.03727 | 52.62253 | 53.20644
| 538 | 42.25995 | 52.76323 | 53.17093
| 539 | 42.47225 | 52.84504 | 53.11056
| 540 | 42.67207 | 52.89245 | 53.05613
| 541 | 42.83758 | 52.68475 | 52.79009
| 542 | 43.05293 | 52.71851 | 52.76483
| 543 | 43.27027 | 52.72557 | 52.76638
| 544 | 43.49281 | 52.70902 | 52.7575
| 545 | 43.74459 | 52.69131 | 52.77825
| 546 | 44.01703 | 52.65946 | 52.81141
| 547 | 44.2844 | 52.61099 | 52.88061
| 548 | 44.58842 | 52.58183 | 52.94509
| 549 | 44.88014 | 52.56643 | 53.05003
| 550 | 45.18517 | 52.56424 | 53.18535
| 551 | 45.51325 | 52.55581 | 53.3284
| 552 | 45.98108 | 52.69358 | 53.63286
| 553 | 46.13895 | 52.69272 | 53.71555
| 554 | 46.49078 | 52.733 | 53.97798
| 555 | 46.87025 | 52.78712 | 54.24438
| 556 | 47.26566 | 52.84869 | 54.52688
| 557 | 47.75226 | 52.97745 | 54.89122
| 558 | 48.24234 | 53.10788 | 55.24607
| 559 | 48.82442 | 53.27073 | 55.65466
| 560 | 49.38213 | 53.45603 | 56.03792
| 561 | 50.01353 | 53.70773 | 56.60137
| 562 | 50.66098 | 53.9882 | 57.16864
| 563 | 51.36291 | 54.2997 | 57.77715
| 564 | 52.07708 | 54.65314 | 58.42152
| 565 | 52.83794 | 55.04982 | 59.09178
| 566 | 53.69859 | 55.49505 | 59.9048
| 567 | 54.58462 | 55.98839 | 60.67954
| 568 | 55.47368 | 56.46745 | 61.48486
| 569 | 56.32371 | 56.97265 | 62.29935
| 570 | 57.22548 | 57.55139 | 63.10006
| 571 | 58.12328 | 58.09688 | 63.93752
| 572 | 58.98813 | 58.67531 | 64.74997
| 573 | 59.85148 | 59.24805 | 65.58942
| 574 | 60.72276 | 59.89292 | 66.46292
| 575 | 61.67717 | 60.56071 | 67.39768
| 576 | 62.63324 | 61.24811 | 68.32589
| 577 | 63.63922 | 62.00709 | 69.23822
| 578 | 64.66273 | 62.71307 | 70.16093
| 579 | 65.77018 | 63.56721 | 71.11902
| 580 | 66.85915 | 64.41457 | 72.07329
| 581 | 67.96164 | 65.32006 | 73.13308
| 582 | 69.02376 | 66.25035 | 74.19515
| 583 | 70.07783 | 67.18219 | 75.21082
| 584 | 71.1531 | 68.14027 | 76.23487
| 585 | 72.23445 | 69.13269 | 77.27459
| 586 | 73.27835 | 70.18635 | 78.28108
| 587 | 74.3621 | 71.21441 | 79.24155
| 588 | 75.32203 | 72.23839 | 80.1042
| 589 | 76.20696 | 73.24228 | 80.92896
| 590 | 77.01625 | 74.1899 | 81.66626
| 591 | 77.75478 | 75.07214 | 82.31862
| 592 | 78.38579 | 75.91617 | 82.88096
| 593 | 78.9705 | 76.75459 | 83.49439
| 594 | 79.51097 | 77.54396 | 84.02904
| 595 | 80.03694 | 78.40712 | 84.55393
| 596 | 80.49241 | 79.19893 | 84.94473
| 597 | 80.90434 | 79.97809 | 85.29114
| 598 | 81.24617 | 80.70262 | 85.52807
| 599 | 81.54087 | 81.3732 | 85.69839
| 600 | 81.72936 | 82.00196 | 85.85905
| 601 | 81.87727 | 82.63768 | 85.94506
| 602 | 81.93517 | 83.20407 | 85.94942
| 603 | 81.93801 | 83.71719 | 85.92383
| 604 | 81.8544 | 84.18524 | 85.81398
| 605 | 81.73043 | 84.59145 | 85.64147
| 606 | 81.52175 | 84.93922 | 85.39455
| 607 | 81.25925 | 85.18296 | 85.08431
| 608 | 80.91976 | 85.35679 | 84.70331
| 609 | 80.5951 | 85.4929 | 84.34981
| 610 | 80.20268 | 85.5345 | 83.93576
| 611 | 79.78529 | 85.50023 | 83.49945
| 612 | 79.33046 | 85.37524 | 83.02135
| 613 | 78.92469 | 85.26777 | 82.50454
| 614 | 78.46149 | 85.07726 | 81.98838
| 615 | 77.98974 | 84.87863 | 81.44339
| 616 | 77.46385 | 84.63901 | 80.89944
| 617 | 76.97849 | 84.38377 | 80.38414
| 618 | 76.39691 | 84.0478 | 79.8318
| 619 | 75.82424 | 83.66801 | 79.21625
| 620 | 75.25605 | 83.23538 | 78.56564
| 621 | 74.68419 | 82.77831 | 77.95907
| 622 | 74.09679 | 82.26161 | 77.29602
| 623 | 73.4918 | 81.71468 | 76.63577
| 624 | 72.91294 | 81.16137 | 75.98657
| 625 | 72.32044 | 80.5459 | 75.34986
| 626 | 71.72607 | 79.89995 | 74.66996
| 627 | 71.19034 | 79.31639 | 74.0821
| 628 | 70.67666 | 78.71955 | 73.49358
| 629 | 70.19573 | 78.13557 | 72.9543
| 630 | 69.71267 | 77.53439 | 72.41358
| 631 | 69.28854 | 76.98458 | 71.93465
| 632 | 68.88835 | 76.46939 | 71.48061
| 633 | 68.52643 | 75.98558 | 71.10107
| 634 | 68.15205 | 75.42717 | 70.66315
| 635 | 67.80967 | 74.93804 | 70.28718
| 636 | 67.46469 | 74.39811 | 69.90146
| 637 | 67.13557 | 73.87544 | 69.50503
| 638 | 66.82482 | 73.35825 | 69.14934
| 639 | 66.54007 | 72.87566 | 68.81204
| 640 | 66.27396 | 72.36225 | 68.46518
| 641 | 66.02715 | 71.89999 | 68.169
| 642 | 65.78825 | 71.40318 | 67.87838
| 643 | 65.60025 | 70.94417 | 67.60219
| 644 | 65.41371 | 70.49769 | 67.35999
| 645 | 65.26011 | 70.08829 | 67.14978
| 646 | 65.1478 | 69.69335 | 66.96145
| 647 | 65.03868 | 69.32567 | 66.7972
| 648 | 64.95564 | 68.98368 | 66.63233
| 649 | 64.91215 | 68.66952 | 66.51173
| 650 | 64.87866 | 68.39976 | 66.43036
| 651 | 64.9121 | 68.16708 | 66.40026
| 652 | 64.92065 | 67.92243 | 66.34874
| 653 | 64.97113 | 67.73067 | 66.35531
| 654 | 65.01748 | 67.55454 | 66.35297
| 655 | 65.10055 | 67.3846 | 66.35884
| 656 | 65.17981 | 67.22347 | 66.36876
| 657 | 65.3008 | 67.10657 | 66.45482
| 658 | 65.44261 | 66.97545 | 66.52665
| 659 | 65.6102 | 66.89581 | 66.64356
| 660 | 65.79017 | 66.79856 | 66.73803
| 661 | 65.99167 | 66.74375 | 66.88781
| 662 | 66.23109 | 66.6748 | 67.0564
| 663 | 66.4833 | 66.68912 | 67.25477
| 664 | 66.76454 | 66.70226 | 67.47485
| 665 | 67.05045 | 66.72234 | 67.70147
| 666 | 67.39527 | 66.78616 | 67.97091
| 667 | 67.7465 | 66.87946 | 68.25228
| 668 | 68.10719 | 66.96318 | 68.54002
| 669 | 68.50384 | 67.09847 | 68.84938
| 670 | 68.86815 | 67.22734 | 69.16648
| 671 | 69.23377 | 67.36699 | 69.46946
| 672 | 69.59594 | 67.52295 | 69.78254
| 673 | 70.00709 | 67.71027 | 70.11642
| 674 | 70.3947 | 67.8886 | 70.47862
| 675 | 70.79816 | 68.09317 | 70.83681
| 676 | 71.23887 | 68.29895 | 71.20241
| 677 | 71.71492 | 68.54106 | 71.60521
| 678 | 72.18209 | 68.82973 | 72.01929
| 679 | 72.70217 | 69.12858 | 72.47436
| 680 | 73.21647 | 69.42732 | 72.90469
| 681 | 73.75644 | 69.7497 | 73.40098
| 682 | 74.29325 | 70.07913 | 73.88906
| 683 | 74.89639 | 70.47161 | 74.41886
| 684 | 75.48184 | 70.8618 | 74.94033
| 685 | 76.054 | 71.25726 | 75.46305
| 686 | 76.68749 | 71.7125 | 76.02
| 687 | 77.28315 | 72.12211 | 76.57613
| 688 | 77.90113 | 72.56502 | 77.11638
| 689 | 78.47574 | 73.00894 | 77.63044
| 690 | 79.02847 | 73.41647 | 78.14533
| 691 | 79.58492 | 73.86246 | 78.66406
| 692 | 80.11081 | 74.27046 | 79.16112
| 693 | 80.63189 | 74.72841 | 79.68756
| 694 | 81.17171 | 75.15237 | 80.19064
| 695 | 81.69913 | 75.59032 | 80.65901
| 696 | 82.22725 | 76.06714 | 81.16673
| 697 | 82.76422 | 76.54368 | 81.66903
| 698 | 83.33222 | 77.05635 | 82.21377
| 699 | 83.88883 | 77.56335 | 82.75368
| 700 | 84.44277 | 78.1042 | 83.29192
| 701 | 85.01372 | 78.6445 | 83.75613
| 702 | 85.565 | 79.21484 | 84.29148
| 703 | 86.14193 | 79.78238 | 84.83867
| 704 | 86.66367 | 80.33813 | 85.35998
| 705 | 87.17724 | 80.90265 | 85.86382
| 706 | 87.607 | 81.43107 | 86.34758
| 707 | 88.04787 | 81.96643 | 86.77599
| 708 | 88.47851 | 82.49595 | 87.21747
| 709 | 88.88379 | 82.99954 | 87.63247
| 710 | 89.25271 | 83.50151 | 88.02815
| 711 | 89.5733 | 83.98242 | 88.41641
| 712 | 89.87718 | 84.41954 | 88.73414
| 713 | 90.13383 | 84.88699 | 89.04372
| 714 | 90.39098 | 85.27195 | 89.34199
| 715 | 90.609 | 85.67963 | 89.62357
| 716 | 90.82377 | 86.08166 | 89.88971
| 717 | 91.04182 | 86.50585 | 90.14057
| 718 | 91.22786 | 86.92048 | 90.37266
| 719 | 91.3757 | 87.31619 | 90.59569
| 720 | 91.54694 | 87.74796 | 90.80649
| 721 | 91.63421 | 88.15503 | 90.96151
| 722 | 91.73386 | 88.52859 | 91.13134
| 723 | 91.80486 | 88.89887 | 91.24632
| 724 | 91.80685 | 89.22022 | 91.35242
| 725 | 91.83139 | 89.56834 | 91.42692
| 726 | 91.78886 | 89.86449 | 91.47667
| 727 | 91.73182 | 90.12753 | 91.49676
| 728 | 91.67069 | 90.39681 | 91.50043
| 729 | 91.55238 | 90.59054 | 91.46449
| 730 | 91.4268 | 90.7842 | 91.41634
| 731 | 91.25643 | 90.94264 | 91.34663
| 732 | 91.10636 | 91.08082 | 91.25096
| 733 | 90.91465 | 91.19746 | 91.14717
| 734 | 90.73366 | 91.27709 | 91.0315
| 735 | 90.51682 | 91.36424 | 90.87018
| 736 | 90.26573 | 91.41608 | 90.69316
| 737 | 90.01207 | 91.44099 | 90.49285
| 738 | 89.7389 | 91.4611 | 90.29933
| 739 | 89.40999 | 91.47471 | 90.07657
| 740 | 89.08422 | 91.43444 | 89.83103
| 741 | 88.71209 | 91.37214 | 89.55327
| 742 | 88.33614 | 91.33311 | 89.27682
| 743 | 87.97489 | 91.25286 | 88.97053
| 744 | 87.59991 | 91.14618 | 88.67891
| 745 | 87.23255 | 91.04824 | 88.38862
| 746 | 86.81795 | 90.90185 | 88.00532
| 747 | 86.42213 | 90.74609 | 87.65476
| 748 | 86.02711 | 90.57156 | 87.32482
| 749 | 85.57621 | 90.35767 | 86.95726
| 750 | 85.15835 | 90.13929 | 86.57208
| 751 | 84.7558 | 89.90273 | 86.21806
| 752 | 84.37202 | 89.66008 | 85.86828
| 753 | 83.97774 | 89.38437 | 85.47843
| 754 | 83.58012 | 89.1034 | 85.08043
| 755 | 83.17337 | 88.8312 | 84.68584
| 756 | 82.75587 | 88.55753 | 84.32412
| 757 | 82.31765 | 88.22832 | 83.90937
| 758 | 81.88657 | 87.90997 | 83.51148
| 759 | 81.43757 | 87.57536 | 83.11588
| 760 | 80.98143 | 87.2279 | 82.71761
| 761 | 80.5463 | 86.88388 | 82.30146
| 762 | 80.09012 | 86.4895 | 81.87009
| 763 | 79.64764 | 86.10109 | 81.44411
| 764 | 79.20341 | 85.70835 | 81.00579
| 765 | 78.80283 | 85.34422 | 80.59722
| 766 | 78.34918 | 84.91969 | 80.14999
| 767 | 77.92871 | 84.51825 | 79.7458
| 768 | 77.49337 | 84.14398 | 79.32631
| 769 | 77.09965 | 83.71314 | 78.95608
| 770 | 76.70558 | 83.36043 | 78.57133
| 771 | 76.34753 | 82.98756 | 78.23323
| 772 | 76.0007 | 82.61259 | 77.84825
| 773 | 75.66354 | 82.23725 | 77.53844
| 774 | 75.33891 | 81.88003 | 77.168
| 775 | 75.00706 | 81.51023 | 76.81228
| 776 | 74.67421 | 81.13898 | 76.47596
| 777 | 74.33736 | 80.76546 | 76.13945
| 778 | 74.0115 | 80.39041 | 75.80378
| 779 | 73.68738 | 80.01675 | 75.4793
| 780 | 73.33194 | 79.63613 | 75.15347
| 781 | 73.03145 | 79.27523 | 74.8524
| 782 | 72.68919 | 78.87551 | 74.51117
| 783 | 72.3947 | 78.48095 | 74.1751
| 784 | 72.10468 | 78.12589 | 73.8718
| 785 | 71.81441 | 77.73336 | 73.57198
| 786 | 71.54551 | 77.35223 | 73.27773
| 787 | 71.27499 | 77.03583 | 72.99821
| 788 | 70.9891 | 76.68918 | 72.69816
| 789 | 70.74749 | 76.34114 | 72.45931
| 790 | 70.53328 | 76.00767 | 72.19575
| 791 | 70.31208 | 75.68356 | 71.9612
| 792 | 70.11791 | 75.40423 | 71.74993
| 793 | 69.97409 | 75.14736 | 71.55456
| 794 | 69.77437 | 74.84644 | 71.32366
| 795 | 69.60562 | 74.58399 | 71.11248
| 796 | 69.40666 | 74.29911 | 70.94249
| 797 | 69.23444 | 74.03507 | 70.76341
| 798 | 69.05164 | 73.76062 | 70.58837
| 799 | 68.90459 | 73.50908 | 70.43271
| 800 | 68.75545 | 73.25507 | 70.23276
| 801 | 68.6084 | 72.99585 | 70.05709
| 802 | 68.48813 | 72.7682 | 69.91168
| 803 | 68.36825 | 72.52813 | 69.76905
| 804 | 68.2415 | 72.28067 | 69.59632
| 805 | 68.13199 | 72.04252 | 69.43682
| 806 | 68.01552 | 71.82549 | 69.34021
| 807 | 67.95044 | 71.61231 | 69.23741
| 808 | 67.86963 | 71.41356 | 69.11298
| 809 | 67.77952 | 71.21625 | 69.01549
| 810 | 67.72123 | 71.03589 | 68.92326
| 811 | 67.68261 | 70.89152 | 68.85559
| 812 | 67.63725 | 70.72919 | 68.77694
| 813 | 67.61557 | 70.57943 | 68.69681
| 814 | 67.60366 | 70.43502 | 68.63147
| 815 | 67.59081 | 70.2864 | 68.59972
| 816 | 67.58912 | 70.1696 | 68.57361
| 817 | 67.5824 | 70.05691 | 68.54001
| 818 | 67.60149 | 69.94337 | 68.51766
| 819 | 67.6024 | 69.83069 | 68.51203
| 820 | 67.59681 | 69.71154 | 68.47409
| 821 | 67.64197 | 69.63782 | 68.47109
| 822 | 67.66866 | 69.54222 | 68.50182
| 823 | 67.71209 | 69.44163 | 68.48474
| 824 | 67.75936 | 69.37222 | 68.50804
| 825 | 67.83867 | 69.31892 | 68.5447
| 826 | 67.9053 | 69.27546 | 68.56291
| 827 | 67.97245 | 69.21911 | 68.61868
| 828 | 68.05075 | 69.18046 | 68.67226
| 829 | 68.12381 | 69.14004 | 68.70439
| 830 | 68.23165 | 69.11882 | 68.75562
| 831 | 68.30594 | 69.10019 | 68.82795
| 832 | 68.41378 | 69.10547 | 68.90487
| 833 | 68.49726 | 69.09277 | 68.96053
| 834 | 68.60343 | 69.08707 | 69.03887
| 835 | 68.72806 | 69.08827 | 69.114
| 836 | 68.82627 | 69.10316 | 69.19933
| 837 | 68.95507 | 69.12389 | 69.28526
| 838 | 69.0879 | 69.11765 | 69.37459
| 839 | 69.2172 | 69.17102 | 69.49424
| 840 | 69.36994 | 69.19552 | 69.61347
| 841 | 69.54827 | 69.27009 | 69.74521
| 842 | 69.69575 | 69.31033 | 69.88396
| 843 | 69.91026 | 69.36694 | 70.05874
| 844 | 70.0953 | 69.45371 | 70.2002
| 845 | 70.29598 | 69.53922 | 70.34783
| 846 | 70.49183 | 69.63202 | 70.54754
| 847 | 70.70196 | 69.73327 | 70.71402
| 848 | 70.91787 | 69.83058 | 70.90186
| 849 | 71.13579 | 69.96317 | 71.05846
| 850 | 71.33015 | 70.03961 | 71.22618
| 851 | 71.57883 | 70.16745 | 71.43185
| 852 | 71.76794 | 70.27131 | 71.61371
| 853 | 71.98847 | 70.39616 | 71.80911
| 854 | 72.19797 | 70.51784 | 71.98434
| 855 | 72.40208 | 70.66315 | 72.16474
| 856 | 72.62001 | 70.78655 | 72.3399
| 857 | 72.84112 | 70.8944 | 72.51654
| 858 | 73.08963 | 71.02148 | 72.72332
| 859 | 73.344 | 71.17697 | 72.93214
| 860 | 73.60333 | 71.33065 | 73.15166
| 861 | 73.85824 | 71.48859364 | 73.38042
| 862 | 74.1234 | 71.66229 | 73.63311
| 863 | 74.42898 | 71.86856 | 73.88291
| 864 | 74.71631 | 72.06213 | 74.13864
| 865 | 74.97722 | 72.25927 | 74.37955
| 866 | 75.27064 | 72.4369 | 74.64759
| 867 | 75.58339 | 72.66087 | 74.90824
| 868 | 75.86615 | 72.84496 | 75.14828
| 869 | 76.15503 | 73.06764 | 75.39079
| 870 | 76.44216 | 73.22449 | 75.63212
| 871 | 76.71851 | 73.4528 | 75.91604
| 872 | 77.00142 | 73.66659 | 76.17707
| 873 | 77.29345 | 73.8896 | 76.42097
| 874 | 77.55891 | 74.09528 | 76.68
| 875 | 77.83604 | 74.29485 | 76.90761
| 876 | 78.1043 | 74.49515 | 77.16138
| 877 | 78.3863 | 74.70591 | 77.42486
| 878 | 78.66975 | 74.92971 | 77.68473
| 879 | 78.98371 | 75.1459 | 77.95238
| 880 | 79.3057 | 75.42772 | 78.26372
| 881 | 79.6333 | 75.68059 | 78.56266
| 882 | 79.97114 | 75.98096 | 78.8852
| 883 | 80.28594 | 76.25093 | 79.1308
| 884 | 80.62988 | 76.51832 | 79.40673
| 885 | 80.94197 | 76.78693 | 79.69288
| 886 | 81.25876 | 77.04856 | 80.03253
| 887 | 81.57818 | 77.29377 | 80.31072
| 888 | 81.89059 | 77.5633 | 80.61638
| 889 | 82.20996 | 77.85417 | 80.90487
| 890 | 82.51436 | 78.11502 | 81.17131
| 891 | 82.83373 | 78.38643 | 81.48659
| 892 | 83.10669 | 78.63301 | 81.74149
| 893 | 83.40065 | 78.88995 | 82.03171
| 894 | 83.68471 | 79.14858 | 82.30895
| 895 | 83.91971 | 79.39751 | 82.55115
| 896 | 84.20324 | 79.66297 | 82.82059
| 897 | 84.48369 | 79.91966 | 83.102
| 898 | 84.7887 | 80.19062 | 83.38533
| 899 | 85.07734 | 80.47468 | 83.64731
| 900 | 85.35384 | 80.74225 | 83.90955
| 901 | 85.64187 | 81.03281 | 84.20332
| 902 | 85.94907 | 81.3592 | 84.47146
| 903 | 86.23435 | 81.64928 | 84.71003
| 904 | 86.50606 | 81.92227 | 84.9938
| 905 | 86.77503 | 82.20281 | 85.25547
| 906 | 87.02851 | 82.49204 | 85.53988
| 907 | 87.32488 | 82.78548 | 85.81264
| 908 | 87.59629 | 83.05957 | 86.05572
| 909 | 87.88072 | 83.33316 | 86.27443
| 910 | 88.1279 | 83.61374 | 86.52575
| 911 | 88.36241 | 83.88104 | 86.79252
| 912 | 88.58274 | 84.13049 | 87.00243
| 913 | 88.80696 | 84.38117 | 87.23997
| 914 | 88.99524 | 84.61566 | 87.47375
| 915 | 89.18832 | 84.8776 | 87.68606
| 916 | 89.38119 | 85.11554 | 87.89634
| 917 | 89.58351 | 85.36072 | 88.1071
| 918 | 89.78614 | 85.59204 | 88.32001
| 919 | 89.98586 | 85.86023 | 88.51473
| 920 | 90.16533 | 86.10732 | 88.69815
| 921 | 90.38488 | 86.3584 | 88.8931
| 922 | 90.55332 | 86.61639 | 89.07202
| 923 | 90.74077 | 86.86097 | 89.28396
| 924 | 90.89989 | 87.10201 | 89.44107
| 925 | 91.05948 | 87.34053 | 89.61322
| 926 | 91.2091 | 87.56658 | 89.79855
| 927 | 91.35467 | 87.81458 | 89.97103
| 928 | 91.47558 | 88.03586 | 90.0648
| 929 | 91.61476 | 88.24621 | 90.23107
| 930 | 91.74553 | 88.47525 | 90.33027
| 931 | 91.84481 | 88.65022 | 90.49489
| 932 | 91.97174 | 88.8635 | 90.60952
| 933 | 92.03366 | 89.02929 | 90.69349
| 934 | 92.10465 | 89.16361 | 90.73982
| 935 | 92.19667 | 89.37035 | 90.8629
| 936 | 92.2834 | 89.58392 | 91.03336
| 937 | 92.35011 | 89.74121 | 91.15689
| 938 | 92.40162 | 89.9154 | 91.25476
| 939 | 92.46518 | 90.06681 | 91.33507
| 940 | 92.53048 | 90.2371 | 91.40816
| 941 | 92.58315 | 90.4014 | 91.48755
| 942 | 92.60096 | 90.55724 | 91.56139
| 943 | 92.63472 | 90.72007 | 91.62374
| 944 | 92.65925 | 90.83577 | 91.67978
| 945 | 92.64715 | 90.97183 | 91.71878
| 946 | 92.67226 | 91.12357 | 91.76348
| 947 | 92.66114 | 91.23865 | 91.76465
| 948 | 92.62816 | 91.34251 | 91.721
| 949 | 92.60588 | 91.44207 | 91.73905
| 950 | 92.56257 | 91.50594 | 91.69746
| 951 | 92.5208 | 91.57286 | 91.73411
| 952 | 92.46504 | 91.62913 | 91.68939
| 953 | 92.40193 | 91.68167 | 91.62554
| 954 | 92.37135 | 91.72839 | 91.54591
| 955 | 92.34569 | 91.87486 | 91.60146
| 956 | 92.27587 | 91.96069 | 91.63266
| 957 | 92.20052 | 91.99892 | 91.62307
| 958 | 92.0964 | 92.01801 | 91.57497
| 959 | 92.0006 | 92.04182 | 91.52584
| 960 | 91.90541 | 92.07456 | 91.47978
| 961 | 91.80514 | 92.08419 | 91.40305
| 962 | 91.70468 | 92.13168 | 91.33042
| 963 | 91.58932 | 92.14035 | 91.25971
| 964 | 91.47357 | 92.15284 | 91.19925
| 965 | 91.34192 | 92.14646 | 91.11773
| 966 | 91.21407 | 92.14498 | 90.99744
| 967 | 91.04569 | 92.12346 | 90.88546
| 968 | 90.89316 | 92.08814 | 90.79156
| 969 | 90.73835 | 92.05877 | 90.68265
| 970 | 90.60393 | 92.03971 | 90.51393
| 971 | 90.47059 | 92.00007 | 90.42383
| 972 | 90.30024 | 91.95052 | 90.29776
| 973 | 90.08807 | 91.82474 | 90.05719
| 974 | 89.93685 | 91.76733 | 89.86007
| 975 | 89.78535 | 91.71181 | 89.7374
| 976 | 89.65277 | 91.68464 | 89.64991
| 977 | 89.4824 | 91.62049 | 89.54369
| 978 | 89.31872 | 91.55251 | 89.43135
| 979 | 89.13362 | 91.47674 | 89.31088
| 980 | 88.94517 | 91.38878 | 89.1665
| 981 | 88.75883 | 91.30126 | 89.02192
| 982 | 88.56331 | 91.20127 | 88.86205
| 983 | 88.3657 | 91.10221 | 88.69831
| 984 | 88.16852 | 90.99976 | 88.53773
| 985 | 87.96681 | 90.88369 | 88.35425
| 986 | 87.72584 | 90.7323 | 88.13958
| 987 | 87.48749 | 90.59644 | 87.96199
| 988 | 87.28139 | 90.48271 | 87.87679
| 989 | 87.04612 | 90.33226 | 87.64896
| 990 | 86.85232 | 90.20549 | 87.40592
| 991 | 86.64746 | 90.07278 | 87.21741
| 992 | 86.44116 | 89.9337 | 87.02755
| 993 | 86.22728 | 89.76974 | 86.7774
| 994 | 86.05039 | 89.65838 | 86.59795
| 995 | 85.88797 | 89.58973 | 86.48431
| 996 | 85.72397 | 89.51907 | 86.37157
| 997 | 85.53823 | 89.4088 | 86.18567
| 998 | 85.28994 | 89.19086 | 85.89943
| 999 | 85.03309 | 88.88755 | 85.53813
| 1000 | 84.75969 | 88.60109 | 85.25656
| 1001 | 84.56703 | 88.44676 | 85.11689
| 1002 | 84.33725 | 88.28635 | 84.86682
| 1003 | 84.07818 | 88.06413 | 84.69611
| 1004 | 83.84288 | 87.91568 | 84.55832
| 1005 | 83.59584 | 87.79649 | 84.24255
| 1006 | 83.29525 | 87.51132 | 83.9762
| 1007 | 83.0527 | 87.32708 | 83.90541
| 1008 | 82.76815 | 87.09858 | 83.59812
| 1009 | 82.5453 | 86.87614 | 83.33451
| 1010 | 82.29156 | 86.6766 | 83.11085
| 1011 | 82.06313 | 86.49906 | 82.95457
| 1012 | 81.81845 | 86.29285 | 82.75898
| 1013 | 81.5467 | 86.01987 | 82.46545
| 1014 | 81.32063 | 85.72565 | 82.18724
| 1015 | 81.09776 | 85.53862 | 82.04973
| 1016 | 80.85469 | 85.39833 | 81.96728
| 1017 | 80.64096 | 85.33394 | 81.90058
| 1018 | 80.52217 | 85.32473 | 81.95354
| 1019 | 80.33886 | 85.25432 | 81.84191
| 1020 | 80.1093 | 85.03383 | 81.59169
| 1021 | 79.90165 | 84.80515 | 81.39203
| 1022 | 79.65548 | 84.5687 | 81.13519
| 1023 | 79.43068 | 84.30637 | 80.83049
| 1024 | 79.19246 | 84.01938 | 80.58659
| 1025 | 78.90891 | 83.7491 | 80.47031
| 1026 | 78.77011 | 83.54941 | 80.35714
| 1027 | 78.64945 | 83.47645 | 80.08074
| 1028 | 78.39928 | 83.2702 | 79.79579
| 1029 | 78.24209 | 83.09342 | 79.58064
| 1030 | 78.06261 | 82.90563 | 79.36558
| 1031 | 77.82096 | 82.66042 | 79.14894
| 1032 | 77.5599 | 82.39045 | 78.8148
| 1033 | 77.39911 | 82.13164 | 78.55123
| 1034 | 77.24436 | 81.89248 | 78.3525
| 1035 | 77.09141 | 81.73536 | 78.19141
| 1036 | 76.92136 | 81.59744 | 78.0957
| 1037 | 76.7348 | 81.46973 | 77.98214
| 1038 | 76.5679 | 81.35101 | 77.83945
| 1039 | 76.4274 | 81.19634 | 77.69711
| 1040 | 76.21964 | 80.97026 | 77.54732
| 1041 | 76.02241 | 80.79037 | 77.34741
| 1042 | 75.86078 | 80.57067 | 77.14587
| 1043 | 75.67641 | 80.34358 | 76.94843
| 1044 | 75.48934 | 80.131 | 76.77931
| 1045 | 75.24746 | 79.89218 | 76.56864
| 1046 | 75.06374 | 79.64247 | 76.33
| 1047 | 74.91089 | 79.47066 | 76.14896
| 1048 | 74.72369 | 79.2876 | 76.00715
| 1049 | 74.60563 | 79.14511 | 75.90307
| 1050 | 74.44517 | 78.98645 | 75.76992
| 1051 | 74.29242 | 78.84113 | 75.5905
| 1052 | 74.10797 | 78.62089 | 75.38769
| 1053 | 73.95528 | 78.39118 | 75.22547
| 1054 | 73.82084 | 78.24081 | 75.08697
| 1055 | 73.70384 | 78.10552 | 74.98493
| 1056 | 73.57444 | 77.97369 | 74.8801
| 1057 | 73.4314 | 77.84847 | 74.77138
| 1058 | 73.30509 | 77.70046 | 74.62036
| 1059 | 73.17004 | 77.55532 | 74.51326
| 1060 | 73.00752 | 77.39123 | 74.37751
| 1061 | 72.88205 | 77.21582 | 74.21985
| 1062 | 72.73161 | 77.0169 | 74.05674
| 1063 | 72.62696 | 76.86101 | 73.97216
| 1064 | 72.46248 | 76.68395 | 73.84209
| 1065 | 72.28943 | 76.49338 | 73.67374
| 1066 | 72.14092 | 76.25931 | 73.47437
| 1067 | 72.03053 | 76.1379 | 73.31569
| 1068 | 71.92799 | 76.02121 | 73.23679
| 1069 | 71.82879 | 75.86918 | 73.14918
| 1070 | 71.70057 | 75.72894 | 73.02733
| 1071 | 71.58172 | 75.57981 | 72.90086
| 1072 | 71.46696 | 75.42277 | 72.75457
| 1073 | 71.34771 | 75.27408 | 72.64962
| 1074 | 71.24005 | 75.14696 | 72.53249
| 1075 | 71.18225 | 75.07174 | 72.44381
| 1076 | 71.07797 | 74.97723 | 72.37013
| 1077 | 71.0186 | 74.89537 | 72.30784
| 1078 | 70.92747 | 74.73427 | 72.20496
| 1079 | 70.84135 | 74.64589 | 72.12318
| 1080 | 70.75275 | 74.50257 | 72.01057
| 1081 | 70.66331 | 74.35843 | 71.91832
| 1082 | 70.58149 | 74.21195 | 71.84134
| 1083 | 70.5095 | 74.05105 | 71.79742
| 1084 | 70.42473 | 73.92541 | 71.7366
| 1085 | 70.31855 | 73.78955 | 71.62707
| 1086 | 70.23023 | 73.70299 | 71.52207
| 1087 | 70.16166 | 73.61638 | 71.40223
| 1088 | 70.08932 | 73.4746 | 71.30321
| 1089 | 69.98132 | 73.38457 | 71.26939
| 1090 | 69.92728 | 73.28623 | 71.16751
| 1091 | 69.85676 | 73.14836 | 71.0387
| 1092 | 69.75176 | 73.00068 | 70.9695
| 1093 | 69.70328 | 72.94828 | 70.9285
| 1094 | 69.6304 | 72.80381 | 70.81323
| 1095 | 69.58974 | 72.73077 | 70.73866
| 1096 | 69.5484 | 72.66673 | 70.69584
| 1097 | 69.54426 | 72.6346 | 70.64832
| 1098 | 69.4769 | 72.5439 | 70.66656
| 1099 | 69.43639 | 72.50792 | 70.62267
| 1100 | 69.40136 | 72.44612 | 70.59822
//Длина волны, нм : 190 .. 1100
//T : 0 .. 100